## data
X(BS1&2B) | SiO2* | TiO2 | Al2O3 | FeO | MgO | CaO | Na2O | K2O | Total | Comment | X(BS3&4B) | SiO2* | TiO2 | Al2O3 | FeO | MgO | CaO | Na2O | K2O | Total | Comment | X(BS5&6B) | SiO2* | TiO2 | Al2O3 | FeO | MgO | CaO | Na2O | K2O | Total | Comment | X(BS7&8B) | SiO2* | TiO2 | Al2O3 | FeO | MgO | CaO | Na2O | K2O | Total | Comment | X(BS9&10B) | SiO2* | TiO2 | Al2O3 | FeO | MgO | CaO | Na2O | K2O | Total | Comment | X(BS11&12B) | SiO2* | TiO2 | Al2O3 | FeO | MgO | CaO | Na2O | K2O | Total | Comment | X(BS13&14B) | SiO2* | TiO2 | Al2O3 | FeO | MgO | CaO | Na2O | K2O | Total | Comment | X(BS17&18B) | SiO2* | TiO2 | Al2O3 | FeO | MgO | CaO | Na2O | K2O | Total | Comment | X(BS19&20B) | SiO2* | TiO2 | Al2O3 | FeO | MgO | CaO | Na2O | K2O | Total | Comment | X(AND7&8B1) | SiO2* | TiO2 | Al2O3 | FeO | MgO | CaO | Na2O | K2O | Total | Comment | X(AND9&10B1) | SiO2* | TiO2 | Al2O3 | FeO | MgO | CaO | Na2O | K2O | Total | Comment | X(AND11&12B1) | SiO2* | TiO2 | Al2O3 | FeO | MgO | CaO | Na2O | K2O | Total | Comment
795.2 | 51.4375 | 0.4952 | 14.3644 | 11.7443 | 6.729 | 10.7169 | 3.0569 | 1.4559 | 99.6604 | BS1&2B_L2_S1 | 859.3 | 51.9143 | 1.9662 | 12.6229 | 11.5904 | 6.7736 | 10.7574 | 2.9564 | 1.4189 | 98.0274 | BS3&4B_L3_S1 | 1313.7 | 52.283 | 1.9566 | 14.1665 | 9.6945 | 6.7118 | 10.6887 | 2.9969 | 1.5019 | 97.6715 | BS5&6B_L2_S1 | 965.9 | 51.7927 | 1.9717 | 14.4088 | 11.5738 | 5.2632 | 10.577 | 2.9977 | 1.4151 | 98.6785 | BS7&8B_L1_S1 | 767.7 | 51.8187 | 1.9257 | 14.2479 | 11.4364 | 6.5837 | 9.2277 | 3.1454 | 1.6146 | 98.9823 | BS9&10B_L2_S1 | 1267.8 | 52.0176 | 2.0135 | 14.1447 | 11.2242 | 6.9328 | 10.5728 | 1.5751 | 1.5194 | 99.0846 | BS11&12B_L2_S1 | 1298.8 | 52.2384 | 1.9998 | 13.9563 | 11.5972 | 6.7197 | 10.5607 | 2.8895 | 0.0385 | 99.5269 | BS13&14B_L1_S1 | 967.2 | 50.524 | 1.96 | 14.0491 | 11.4821 | 5.3793 | 10.6793 | 2.9631 | 2.9632 | 98.5058 | BS17&18B_L2_S1 | 1386 | 50.4771 | 1.904 | 12.8642 | 11.6082 | 6.6692 | 12.0402 | 2.9267 | 1.5104 | 98.9972 | BS19&20B_L2_S1 | -1453.121 | 57.5715 | 4.2282 | 15.712 | 6.712 | 4.8293 | 5.9691 | 1.9384 | 3.0395 | 99.8138 | L1S2 | -1757.03 | 57.9054 | 3.9437 | 16.459 | 7.5349 | 2.8899 | 7.3864 | 2.8174 | 1.0633 | 99.811 | L1S2 | -1525.01 | 54.4732 | 1.4924 | 17.2781 | 8.3844 | 3.7216 | 7.6058 | 3.636 | 3.4085 | 99.2277 | L2S2
743.6 | 51.6823 | 0.5539 | 14.1927 | 11.9201 | 6.538 | 10.6289 | 3.0044 | 1.4797 | 99.3459 | BS1&2B_L3_S1 | 836 | 51.5827 | 2.0353 | 12.8535 | 11.6614 | 6.6908 | 10.6793 | 3.0029 | 1.494 | 98.9592 | BS3&4B_L2_S1 | 1258.9 | 51.8034 | 1.9596 | 14.2904 | 10.0381 | 6.7365 | 10.6279 | 3.0238 | 1.5201 | 98.7254 | BS5&6B_L1_S1 | 932.3 | 52.0124 | 1.8514 | 14.444 | 11.4554 | 5.2337 | 10.5974 | 2.9989 | 1.4067 | 98.612 | BS7&8B_L2_S1 | 730.9 | 51.3304 | 2.0006 | 14.5273 | 11.3651 | 6.6773 | 9.2587 | 3.2232 | 1.6175 | 99.6807 | BS9&10B_L1_S1 | 1241.8 | 52.2117 | 2.0476 | 14.2337 | 11.0943 | 6.7811 | 10.5776 | 1.5267 | 1.5272 | 98.8735 | BS11&12B_L1_S1 | 1297.7 | 52.412 | 1.9201 | 13.9922 | 11.4445 | 6.7145 | 10.5404 | 2.9186 | 0.0577 | 99.3341 | BS13&14B_L3_S1 | 962.9 | 50.4646 | 2.0509 | 14.0291 | 11.4776 | 5.2928 | 10.7051 | 2.972 | 3.008 | 98.9637 | BS17&18B_L1_S2 | 1368.6 | 50.7284 | 2.0276 | 12.8108 | 11.3036 | 6.6896 | 11.9617 | 2.9821 | 1.4962 | 99.426 | BS19&20B_L1_S1 | -1445.173 | 57.3806 | 4.151 | 15.9853 | 6.6675 | 4.9379 | 5.9074 | 1.9849 | 2.9854 | 100.0335 | L3S2 | -1754.04 | 58.1235 | 3.8882 | 16.4308 | 7.575 | 2.7222 | 7.3106 | 2.8679 | 1.0818 | 99.5621 | L3S2 | -1515.01 | 53.9934 | 1.5706 | 17.398 | 8.572 | 3.6905 | 7.5953 | 3.7452 | 3.435 | 99.7356 | L1S2
721.7 | 51.6888 | 0.5248 | 14.0286 | 11.7145 | 6.7257 | 10.735 | 3.0703 | 1.5124 | 99.6058 | BS1&2B_L1_S1 | 821.3 | 52.1888 | 1.9732 | 12.7129 | 11.4734 | 6.5574 | 10.6545 | 2.9865 | 1.4534 | 98.5275 | BS3&4B_L1_S1 | 1246.7 | 52.0956 | 1.9325 | 14.1906 | 9.7995 | 6.6865 | 10.6619 | 3.0939 | 1.5394 | 97.8729 | BS5&6B_L3_S1 | 885.9 | 52.0593 | 1.848 | 14.354 | 11.5715 | 5.2753 | 10.5916 | 2.9182 | 1.3821 | 98.0172 | BS7&8B_L1_S1 | 692.7 | 51.5654 | 1.9403 | 14.5108 | 11.2896 | 6.6878 | 9.2285 | 3.185 | 1.5926 | 99.6007 | BS9&10B_L3_S1 | 1241.2 | 52.279 | 2.0772 | 14.0749 | 11.1321 | 6.8387 | 10.5099 | 1.5271 | 1.5612 | 99.2176 | BS11&12B_L3_S1 | 1247.1 | 52.6182 | 1.9298 | 13.9609 | 11.3817 | 6.6564 | 10.5325 | 2.8797 | 0.0407 | 98.9552 | BS13&14B_L2_S1 | 961.7 | 50.5868 | 1.9606 | 14.1543 | 11.6762 | 5.223 | 10.5961 | 2.8637 | 2.9393 | 98.8279 | BS17&18B_L3_S2 | 1340.3 | 51.0744 | 2.0043 | 12.7869 | 11.2598 | 6.6359 | 11.9279 | 2.8227 | 1.4882 | 98.4763 | BS19&20B_L3_S1 | -1441.882 | 57.4525 | 4.009 | 15.778 | 6.8271 | 4.9292 | 5.9077 | 2.0146 | 3.0819 | 99.9412 | L2S2 | -1750.04 | 58.5732 | 3.7237 | 16.1705 | 7.5908 | 2.7715 | 7.2898 | 2.8052 | 1.0753 | 99.223 | L2S2 | -1505 | 54.3866 | 1.4792 | 17.4862 | 8.4329 | 3.576 | 7.5054 | 3.686 | 3.4477 | 99.4077 | L3S2
715.2 | 51.8262 | 0.4733 | 14.022 | 11.73 | 6.6524 | 10.74 | 3.0422 | 1.5139 | 99.0915 | BS1&2B_L2_S1 | 779.3 | 51.6679 | 1.9351 | 12.664 | 11.9058 | 6.6516 | 10.7437 | 2.9926 | 1.4393 | 98.5436 | BS3&4B_L3_S1 | 1233.7 | 52.0571 | 2.0021 | 14.0637 | 9.9448 | 6.7107 | 10.6776 | 2.9989 | 1.5452 | 97.8633 | BS5&6B_L2_S1 | 852.3 | 51.8824 | 1.9129 | 14.3103 | 11.5267 | 5.3475 | 10.6615 | 2.9506 | 1.4081 | 98.5983 | BS7&8B_L2_S1 | 687.7 | 51.592 | 2.0305 | 14.3349 | 11.4033 | 6.6277 | 9.2187 | 3.2151 | 1.5778 | 99.1798 | BS9&10B_L2_S1 | 1187.8 | 52.259 | 2.0557 | 14.0909 | 11.2198 | 6.7181 | 10.6535 | 1.4884 | 1.5146 | 98.8742 | BS11&12B_L2_S1 | 1218.8 | 52.4047 | 1.994 | 13.894 | 11.5064 | 6.6651 | 10.5202 | 2.9531 | 0.0625 | 99.0101 | BS13&14B_L1_S1 | 887.2 | 50.4662 | 1.9403 | 14.1217 | 11.6026 | 5.3375 | 10.6558 | 2.8805 | 2.9954 | 98.6793 | BS17&18B_L2_S1 | 1306 | 50.8227 | 1.9336 | 12.6032 | 11.5865 | 6.6475 | 11.9971 | 2.92 | 1.4893 | 98.6919 | BS19&20B_L2_S1 | -1391.251 | 57.4547 | 4.0621 | 15.8991 | 6.711 | 4.9948 | 5.8741 | 1.9755 | 3.0287 | 100.0781 | L1S2 | -1695.49 | 58.1265 | 3.7876 | 16.6361 | 7.5772 | 2.7134 | 7.2787 | 2.796 | 1.0845 | 99.8039 | L1S2 | -1437.51 | 54.2201 | 1.5677 | 17.4446 | 8.5616 | 3.5826 | 7.4849 | 3.703 | 3.4355 | 99.5005 | L2S2
663.6 | 51.5362 | 0.523 | 14.1974 | 11.8855 | 6.6241 | 10.6549 | 3.0807 | 1.4982 | 99.6792 | BS1&2B_L3_S1 | 756 | 51.7459 | 1.8426 | 12.7349 | 11.7342 | 6.7441 | 10.7291 | 2.9654 | 1.5037 | 98.6017 | BS3&4B_L2_S1 | 1178.9 | 52.4946 | 1.9412 | 14.017 | 9.7356 | 6.6425 | 10.5825 | 3.0624 | 1.5243 | 97.8628 | BS5&6B_L1_S1 | 805.9 | 51.8916 | 1.9308 | 14.2682 | 11.5645 | 5.294 | 10.6478 | 3.0022 | 1.401 | 98.2747 | BS7&8B_L1_S1 | 650.9 | 51.5096 | 1.9484 | 14.4683 | 11.4345 | 6.6175 | 9.1951 | 3.232 | 1.5944 | 99.2438 | BS9&10B_L1_S1 | 1161.8 | 52.0052 | 1.9921 | 14.2682 | 11.3013 | 6.7738 | 10.5347 | 1.5895 | 1.535 | 99.1339 | BS11&12B_L1_S1 | 1217.7 | 52.3619 | 1.9925 | 14.0537 | 11.5025 | 6.6782 | 10.4776 | 2.8859 | 0.0475 | 99.1615 | BS13&14B_L3_S1 | 882.9 | 50.4813 | 1.9619 | 14.2586 | 11.4932 | 5.3036 | 10.6037 | 2.9113 | 2.9865 | 98.8481 | BS17&18B_L1_S2 | 1288.6 | 50.7575 | 2.0255 | 12.7461 | 11.4332 | 6.7329 | 11.9576 | 2.8632 | 1.4841 | 99.0881 | BS19&20B_L1_S1 | -1383.843 | 57.2504 | 4.1828 | 15.8279 | 6.9328 | 4.9 | 5.9855 | 1.9522 | 2.9684 | 100.1914 | L3S2 | -1692.3 | 58.364 | 3.7911 | 16.3975 | 7.5067 | 2.7941 | 7.2643 | 2.8055 | 1.0768 | 99.336 | L3S2 | -1427.5 | 54.6116 | 1.4401 | 17.4362 | 8.3342 | 3.6839 | 7.4429 | 3.6639 | 3.3872 | 99.3931 | L1S2
641.7 | 51.9574 | 0.4949 | 14.09 | 11.5967 | 6.6364 | 10.645 | 3.0964 | 1.4832 | 98.9555 | BS1&2B_L1_S1 | 741.3 | 51.9456 | 1.9355 | 12.5672 | 11.6377 | 6.6696 | 10.6955 | 3.091 | 1.4579 | 98.8384 | BS3&4B_L1_S1 | 1166.7 | 51.9111 | 2.0192 | 14.1645 | 9.9472 | 6.6497 | 10.7014 | 3.0621 | 1.545 | 98.3922 | BS5&6B_L3_S1 | 798.5 | 51.812 | 1.957 | 14.4325 | 11.576 | 5.2279 | 10.6207 | 2.9808 | 1.393 | 98.5051 | BS7&8B_L3_S1 | 612.7 | 51.4637 | 1.9184 | 14.5233 | 11.4245 | 6.603 | 9.2435 | 3.2086 | 1.615 | 99.274 | BS9&10B_L3_S1 | 1161.2 | 52.3897 | 1.9362 | 14.0899 | 11.0796 | 6.8377 | 10.597 | 1.5336 | 1.5363 | 98.7637 | BS11&12B_L3_S1 | 1167.1 | 52.7844 | 2.027 | 13.7717 | 11.398 | 6.6561 | 10.4008 | 2.9195 | 0.0425 | 98.6258 | BS13&14B_L2_S1 | 881.7 | 50.6793 | 1.9248 | 14.0509 | 11.5137 | 5.267 | 10.6346 | 2.8936 | 3.0362 | 98.717 | BS17&18B_L3_S2 | 1260.3 | 50.548 | 1.9057 | 12.8014 | 11.5152 | 6.7481 | 12.0391 | 2.9283 | 1.5142 | 98.9246 | BS19&20B_L3_S1 | -1380.732 | 57.5568 | 4.0609 | 15.8317 | 6.6432 | 4.932 | 5.9752 | 1.9545 | 3.0457 | 99.5583 | L2S2 | -1689.08 | 58.3787 | 3.9441 | 16.4514 | 7.461 | 2.6569 | 7.2329 | 2.7943 | 1.0807 | 99.2751 | L2S2 | -1417.5 | 54.453 | 1.5636 | 17.3337 | 8.5056 | 3.5964 | 7.4723 | 3.6804 | 3.395 | 99.3311 | L3S2
635.2 | 51.6825 | 0.5021 | 14.1797 | 11.7718 | 6.6259 | 10.6483 | 3.0655 | 1.5241 | 99.4287 | BS1&2B_L2_S1 | 699.3 | 51.6897 | 1.8767 | 12.6621 | 11.8348 | 6.7256 | 10.802 | 2.9615 | 1.4477 | 98.4315 | BS3&4B_L3_S1 | 1153.7 | 52.2598 | 1.9978 | 13.9314 | 9.9372 | 6.6352 | 10.6813 | 3.0684 | 1.4891 | 97.7675 | BS5&6B_L2_S1 | 772.3 | 52.0874 | 1.9519 | 14.2068 | 11.4845 | 5.3192 | 10.5716 | 2.9633 | 1.4153 | 98.3939 | BS7&8B_L2_S1 | 607.7 | 51.2315 | 1.9785 | 14.5508 | 11.6082 | 6.599 | 9.2664 | 3.1566 | 1.6089 | 99.4482 | BS9&10B_L2_S2 | 1107.8 | 52.442 | 1.9418 | 14.0406 | 11.2312 | 6.7301 | 10.5789 | 1.5041 | 1.5314 | 98.8169 | BS11&12B_L2_S1 | 1138.8 | 52.3386 | 2.0064 | 13.9842 | 11.5555 | 6.5748 | 10.5595 | 2.9382 | 0.0428 | 99.6735 | BS13&14B_L1_S1 | 807.2 | 50.7266 | 1.898 | 14.127 | 11.4918 | 5.141 | 10.6429 | 2.9742 | 2.9984 | 98.507 | BS17&18B_L2_S1 | 1226 | 50.781 | 1.8908 | 12.7422 | 11.5992 | 6.6613 | 11.8804 | 2.9121 | 1.533 | 98.6592 | BS19&20B_L2_S1 | -1329.341 | 57.5459 | 4.0762 | 15.7145 | 6.8068 | 4.8916 | 5.972 | 1.9132 | 3.0798 | 99.8943 | L1S2 | -1633.97 | 58.2237 | 3.9606 | 16.4231 | 7.4676 | 2.7536 | 7.2945 | 2.854 | 1.0229 | 99.6683 | L1S2 | -1350 | 54.2893 | 1.4629 | 17.6076 | 8.5107 | 3.571 | 7.4771 | 3.687 | 3.3944 | 99.7438 | L2S2
583.6 | 51.9972 | 0.4987 | 13.9859 | 11.7133 | 6.6111 | 10.6589 | 3.0277 | 1.5071 | 98.9416 | BS1&2B_L3_S1 | 676 | 51.7619 | 1.89 | 12.6462 | 11.8387 | 6.6303 | 10.7136 | 3.0408 | 1.4786 | 98.619 | BS3&4B_L2_S1 | 1098.9 | 52.0992 | 1.9607 | 14.2251 | 9.9224 | 6.6044 | 10.6425 | 3.0283 | 1.5174 | 98.1253 | BS5&6B_L1_S1 | 725.9 | 52.0968 | 1.929 | 14.2852 | 11.4992 | 5.2629 | 10.6173 | 2.9295 | 1.3802 | 98.0661 | BS7&8B_L1_S1 | 570.9 | 51.4441 | 1.9504 | 14.6079 | 11.3004 | 6.5628 | 9.2253 | 3.2828 | 1.6264 | 99.4695 | BS9&10B_L1_S2 | 1081.8 | 52.0338 | 2.0273 | 14.217 | 11.2722 | 6.8249 | 10.5692 | 1.5531 | 1.5026 | 98.9722 | BS11&12B_L1_S1 | 1137.7 | 52.6865 | 2.0365 | 13.7866 | 11.4204 | 6.6566 | 10.4443 | 2.9311 | 0.0379 | 98.8149 | BS13&14B_L3_S1 | 802.9 | 50.3838 | 1.86 | 14.2691 | 11.6189 | 5.3625 | 10.6046 | 2.8818 | 3.0193 | 99.0908 | BS17&18B_L1_S2 | 1208.6 | 50.473 | 1.9858 | 12.9054 | 11.5428 | 6.6739 | 11.9576 | 2.9256 | 1.5359 | 99.5804 | BS19&20B_L1_S1 | -1322.523 | 57.6094 | 4.0233 | 15.9518 | 6.6933 | 4.9239 | 5.8446 | 1.9179 | 3.0358 | 99.7215 | L3S2 | -1630.58 | 58.4058 | 3.7813 | 16.4443 | 7.4855 | 2.6585 | 7.3381 | 2.8248 | 1.0617 | 99.6003 | L3S2 | -1340 | 54.2869 | 1.5941 | 17.5757 | 8.396 | 3.567 | 7.4315 | 3.7005 | 3.4483 | 99.5547 | L1S2
561.7 | 52.0118 | 0.5068 | 14.0027 | 11.6007 | 6.6585 | 10.5991 | 3.1303 | 1.49 | 99.0714 | BS1&2B_L1_S1 | 661.3 | 51.9567 | 1.9437 | 12.7871 | 11.5965 | 6.6354 | 10.6926 | 2.9214 | 1.4666 | 98.698 | BS3&4B_L1_S1 | 1086.7 | 52.097 | 1.9837 | 14.1736 | 9.8707 | 6.6511 | 10.5971 | 3.0813 | 1.5454 | 97.9577 | BS5&6B_L3_S1 | 718.5 | 51.6676 | 2.028 | 14.338 | 11.5605 | 5.3134 | 10.6935 | 2.9856 | 1.4134 | 98.6247 | BS7&8B_L3_S1 | 567.7 | 51.6583 | 1.9293 | 14.2459 | 11.4223 | 6.5742 | 9.3374 | 3.2542 | 1.5783 | 99.1097 | BS9&10B_L2_S2 | 1081.2 | 52.251 | 2.0123 | 14.0829 | 11.2467 | 6.8117 | 10.5958 | 1.4777 | 1.522 | 98.9215 | BS11&12B_L3_S1 | 1087.1 | 52.9309 | 1.9272 | 13.8272 | 11.2527 | 6.6433 | 10.4763 | 2.8994 | 0.0428 | 98.6757 | BS13&14B_L2_S1 | 801.7 | 50.9071 | 1.8558 | 14.1055 | 11.5073 | 5.2628 | 10.5462 | 2.8552 | 2.96 | 98.4495 | BS17&18B_L3_S2 | 1180.3 | 50.5287 | 1.9692 | 12.8492 | 11.5245 | 6.7341 | 12.0231 | 2.8434 | 1.5278 | 98.6375 | BS19&20B_L3_S1 | -1319.602 | 57.5925 | 4.1261 | 15.8446 | 6.6964 | 4.9137 | 5.8518 | 1.9632 | 3.0117 | 99.8262 | L2S2 | -1628.13 | 58.0034 | 4.1098 | 16.4569 | 7.3787 | 2.8003 | 7.3407 | 2.8354 | 1.0748 | 99.9132 | L2S2 | -1330 | 54.1697 | 1.5517 | 17.5862 | 8.5176 | 3.6417 | 7.4618 | 3.6535 | 3.4178 | 100.0712 | L3S2
555.2 | 51.8152 | 0.564 | 14.1154 | 11.6237 | 6.6757 | 10.6387 | 3.0856 | 1.4816 | 99.1471 | BS1&2B_L2_S1 | 619.3 | 52.0859 | 1.9021 | 12.6675 | 11.5907 | 6.6887 | 10.71 | 2.9236 | 1.4316 | 98.1266 | BS3&4B_L3_S1 | 1073.7 | 52.381 | 1.9352 | 13.8748 | 9.946 | 6.64 | 10.5612 | 3.1045 | 1.5573 | 97.194 | BS5&6B_L2_S1 | 692.3 | 52.2172 | 1.9121 | 14.2665 | 11.4069 | 5.2434 | 10.5838 | 2.9517 | 1.4185 | 98.1787 | BS7&8B_L2_S1 | 532.7 | 51.5101 | 2.0653 | 14.5899 | 11.1544 | 6.6466 | 9.1809 | 3.2669 | 1.5858 | 99.3124 | BS9&10B_L3_S2 | 1027.8 | 52.1717 | 2.0208 | 14.164 | 11.1504 | 6.849 | 10.5925 | 1.5202 | 1.5315 | 99.0146 | BS11&12B_L2_S1 | 1058.8 | 52.316 | 2.0167 | 13.8449 | 11.5015 | 6.7828 | 10.5269 | 2.9608 | 0.0503 | 99.7848 | BS13&14B_L1_S1 | 727.2 | 50.266 | 1.9607 | 14.1869 | 11.6457 | 5.2996 | 10.6793 | 2.9334 | 3.0284 | 98.7899 | BS17&18B_L2_S2 | 1146 | 50.6942 | 1.981 | 12.7008 | 11.3823 | 6.7369 | 12.0215 | 2.9381 | 1.5451 | 98.9028 | BS19&20B_L2_S1 | -1267.471 | 57.6512 | 4.0483 | 16.0154 | 6.6357 | 4.8923 | 5.8657 | 1.8804 | 3.011 | 99.587 | L1S2 | -1572.44 | 58.5329 | 3.8487 | 16.3915 | 7.3438 | 2.7512 | 7.2903 | 2.7804 | 1.0612 | 99.478 | L1S2 | -1262.5 | 54.5815 | 1.5193 | 17.3706 | 8.3039 | 3.608 | 7.4281 | 3.7274 | 3.4612 | 99.3893 | L2S2
503.6 | 51.5873 | 0.5161 | 14.1192 | 11.8133 | 6.6732 | 10.6898 | 3.09 | 1.5112 | 99.5525 | BS1&2B_L3_S1 | 596 | 52.3049 | 1.8861 | 12.7021 | 11.4157 | 6.6096 | 10.6615 | 2.9425 | 1.4775 | 98.1135 | BS3&4B_L2_S1 | 1018.9 | 52.2484 | 1.8763 | 14.1527 | 9.9242 | 6.6532 | 10.6109 | 3.0287 | 1.5057 | 98.3011 | BS5&6B_L1_S1 | 645.9 | 52.1377 | 1.9512 | 14.2677 | 11.39 | 5.2325 | 10.5936 | 2.995 | 1.4324 | 98.3628 | BS7&8B_L1_S1 | 530.9 | 51.3472 | 2.0096 | 14.5877 | 11.34 | 6.6888 | 9.2262 | 3.176 | 1.6244 | 99.4827 | BS9&10B_L1_S2 | 1001.8 | 52.2098 | 1.9734 | 14.1282 | 11.151 | 6.8133 | 10.6821 | 1.5213 | 1.5209 | 98.9189 | BS11&12B_L1_S1 | 1057.7 | 52.6911 | 1.9426 | 13.775 | 11.3688 | 6.6685 | 10.4977 | 3.0129 | 0.0435 | 99.0306 | BS13&14B_L3_S1 | 722.9 | 50.4488 | 1.8813 | 14.2233 | 11.5537 | 5.2767 | 10.6735 | 2.9267 | 3.016 | 99.1642 | BS17&18B_L1_S2 | 1128.6 | 50.5912 | 1.9136 | 12.8763 | 11.5577 | 6.7852 | 11.8711 | 2.907 | 1.4981 | 99.4754 | BS19&20B_L1_S1 | -1261.203 | 57.2535 | 4.1764 | 15.9724 | 6.7766 | 4.938 | 5.8781 | 1.9723 | 3.0327 | 100.1792 | L3S2 | -1568.87 | 58.3834 | 3.7509 | 16.5544 | 7.4767 | 2.6166 | 7.2787 | 2.8964 | 1.0429 | 99.4374 | L3S2 | -1252.51 | 54.7081 | 1.4732 | 17.445 | 8.327 | 3.4752 | 7.5125 | 3.5998 | 3.4592 | 99.3715 | L1S2
481.7 | 52.0329 | 0.4732 | 14.0966 | 11.4702 | 6.6799 | 10.6836 | 3.0558 | 1.5079 | 98.9842 | BS1&2B_L1_S1 | 581.3 | 51.3814 | 1.8905 | 12.8746 | 11.8228 | 6.7139 | 10.8115 | 3.0121 | 1.4932 | 99.4648 | BS3&4B_L1_S1 | 1006.7 | 52.0322 | 1.9804 | 14.0512 | 9.954 | 6.687 | 10.6547 | 3.0943 | 1.5462 | 98.0257 | BS5&6B_L3_S1 | 638.5 | 52.1378 | 1.8765 | 14.3508 | 11.3231 | 5.2784 | 10.6553 | 2.9893 | 1.3888 | 98.2931 | BS7&8B_L3_S1 | 527.7 | 51.6269 | 1.8798 | 14.4564 | 11.52 | 6.5201 | 9.2124 | 3.2015 | 1.583 | 98.8612 | BS9&10B_L2_S2 | 1001.2 | 51.9394 | 2.0058 | 14.1979 | 11.307 | 6.8268 | 10.5692 | 1.6048 | 1.5491 | 99.4456 | BS11&12B_L3_S1 | 1007.1 | 52.6531 | 1.9283 | 13.8966 | 11.3587 | 6.7286 | 10.4677 | 2.9291 | 0.038 | 99.0822 | BS13&14B_L2_S1 | 721.7 | 50.4612 | 1.8883 | 14.1963 | 11.6365 | 5.3006 | 10.6283 | 2.9324 | 2.9564 | 99.1625 | BS17&18B_L3_S2 | 1100.3 | 50.6116 | 1.9724 | 12.7238 | 11.5826 | 6.6709 | 11.9939 | 2.9233 | 1.5216 | 98.7383 | BS19&20B_L3_S1 | -1258.472 | 58.0701 | 4.0386 | 15.7746 | 6.5796 | 4.7951 | 5.8564 | 1.9359 | 2.9497 | 99.1663 | L2S2 | -1567.16 | 58.3823 | 3.8609 | 16.4991 | 7.3247 | 2.7178 | 7.2962 | 2.823 | 1.096 | 99.4817 | L2S2 | -1242.5 | 54.5104 | 1.596 | 17.3128 | 8.3841 | 3.5417 | 7.4085 | 3.7854 | 3.4611 | 99.9172 | L3S2
475.2 | 51.7067 | 0.474 | 14.1 | 11.7184 | 6.6705 | 10.6736 | 3.1318 | 1.5249 | 99.2291 | BS1&2B_L2_S1 | 539.3 | 51.8491 | 1.9305 | 12.6589 | 11.663 | 6.7376 | 10.7787 | 2.9159 | 1.4663 | 98.5451 | BS3&4B_L3_S1 | 993.7 | 52.5054 | 1.9489 | 13.9058 | 9.9029 | 6.6222 | 10.5294 | 3.0781 | 1.5074 | 97.4712 | BS5&6B_L2_S1 | 612.3 | 52.1226 | 1.8818 | 14.2446 | 11.4784 | 5.1989 | 10.5919 | 3.043 | 1.4388 | 98.2763 | BS7&8B_L2_S1 | 492.7 | 51.6028 | 1.8729 | 14.5789 | 11.15 | 6.6629 | 9.2537 | 3.2529 | 1.6259 | 99.3935 | BS9&10B_L3_S2 | 947.8 | 52.3743 | 2.0783 | 13.9728 | 11.0723 | 6.7599 | 10.6186 | 1.5961 | 1.5276 | 98.5089 | BS11&12B_L2_S1 | 978.8 | 52.4801 | 2.0301 | 13.9412 | 11.4283 | 6.4961 | 10.557 | 3.0248 | 0.0424 | 99.6027 | BS13&14B_L1_S1 | 687.2 | 50.3431 | 1.9337 | 14.1576 | 11.6792 | 5.289 | 10.7185 | 2.899 | 2.9799 | 98.8014 | BS17&18B_L2_S2 | 1066 | 50.6257 | 1.939 | 12.7572 | 11.5387 | 6.7062 | 11.9338 | 2.9661 | 1.5332 | 99.0819 | BS19&20B_L2_S1 | -1205.591 | 57.401 | 4.0663 | 15.9916 | 6.7774 | 4.9711 | 5.8564 | 1.9365 | 2.9997 | 100.0015 | L1S2 | -1510.92 | 58.5248 | 3.7749 | 16.4139 | 7.3674 | 2.75 | 7.2437 | 2.8615 | 1.0638 | 99.3428 | L1S2 | -1175.01 | 54.6642 | 1.457 | 17.4971 | 8.3784 | 3.4855 | 7.4243 | 3.6907 | 3.4028 | 99.5184 | L2S2
423.6 | 51.6409 | 0.5053 | 14.1242 | 11.7851 | 6.6634 | 10.7282 | 3.048 | 1.5049 | 99.5604 | BS1&2B_L3_S1 | 516 | 51.5698 | 1.9771 | 12.7271 | 11.7075 | 6.7055 | 10.7841 | 3.0831 | 1.4459 | 98.8669 | BS3&4B_L2_S1 | 938.9 | 52.1407 | 1.9068 | 14.1104 | 9.8057 | 6.6833 | 10.6974 | 3.0945 | 1.5613 | 98.3872 | BS5&6B_L1_S1 | 565.9 | 52.1129 | 1.9001 | 14.2475 | 11.4419 | 5.3008 | 10.5578 | 3.017 | 1.422 | 98.4652 | BS7&8B_L1_S2 | 490.9 | 51.5573 | 1.9411 | 14.4407 | 11.3948 | 6.5607 | 9.2879 | 3.2238 | 1.5937 | 99.039 | BS9&10B_L1_S2 | 921.8 | 51.9974 | 1.994 | 14.1785 | 11.3442 | 6.8503 | 10.6015 | 1.5143 | 1.5198 | 99.2894 | BS11&12B_L1_S1 | 977.7 | 52.5949 | 1.9484 | 13.8344 | 11.406 | 6.6451 | 10.5605 | 2.9632 | 0.0475 | 99.2482 | BS13&14B_L3_S1 | 647.2 | 50.7484 | 1.9679 | 14.1158 | 11.4735 | 5.2729 | 10.5715 | 2.8701 | 2.9799 | 98.4017 | BS17&18B_L2_S2 | 1048.6 | 50.6685 | 1.9987 | 12.7383 | 11.5122 | 6.6065 | 11.9431 | 3.0014 | 1.5311 | 99.2704 | BS19&20B_L1_S1 | -1199.883 | 57.5492 | 4.1234 | 15.9207 | 6.5365 | 4.8725 | 5.9844 | 1.9289 | 3.0844 | 99.6827 | L3S2 | -1507.15 | 58.0079 | 3.8281 | 16.7027 | 7.4543 | 2.7702 | 7.3277 | 2.8472 | 1.0619 | 99.8594 | L3S2 | -1165 | 54.5927 | 1.5173 | 17.5511 | 8.3022 | 3.4879 | 7.399 | 3.7139 | 3.4359 | 99.562 | L1S2
401.7 | 51.7651 | 0.5117 | 14.1273 | 11.5732 | 6.7005 | 10.6886 | 3.1412 | 1.4923 | 99.44 | BS1&2B_L1_S2 | 501.3 | 51.6047 | 1.849 | 12.802 | 11.7078 | 6.7878 | 10.7876 | 2.9851 | 1.4759 | 99.3583 | BS3&4B_L1_S1 | 926.7 | 52.237 | 1.9798 | 14.0414 | 9.8708 | 6.5888 | 10.6004 | 3.0956 | 1.5863 | 97.8152 | BS5&6B_L3_S1 | 558.5 | 52.1933 | 1.9288 | 14.2744 | 11.2755 | 5.2522 | 10.6278 | 3.0442 | 1.4038 | 98.3091 | BS7&8B_L3_S2 | 487.7 | 51.5254 | 2.022 | 14.4646 | 11.3486 | 6.5432 | 9.3028 | 3.2272 | 1.5662 | 99.2785 | BS9&10B_L2_S2 | 921.2 | 52.0989 | 2.0272 | 14.0222 | 11.1961 | 6.8342 | 10.6685 | 1.6194 | 1.5337 | 98.9383 | BS11&12B_L3_S1 | 927.1 | 52.5602 | 1.9432 | 13.6975 | 11.4971 | 6.7684 | 10.5127 | 2.9828 | 0.0382 | 99.4272 | BS13&14B_L2_S1 | 642.9 | 50.5731 | 1.9497 | 14.2447 | 11.4524 | 5.3033 | 10.6433 | 2.882 | 2.9514 | 99.1912 | BS17&18B_L1_S2 | 1020.3 | 50.6633 | 1.8782 | 12.6924 | 11.6285 | 6.6228 | 12.0082 | 2.9211 | 1.5855 | 98.8219 | BS19&20B_L3_S1 | -1197.352 | 57.5716 | 4.134 | 15.8063 | 6.7687 | 4.868 | 5.8711 | 1.9953 | 2.985 | 99.546 | L2S2 | -1506.22 | 58.3766 | 3.8961 | 16.475 | 7.4051 | 2.7255 | 7.2229 | 2.8246 | 1.0742 | 99.4296 | L2S2 | -1155 | 54.4046 | 1.4498 | 17.654 | 8.2371 | 3.5487 | 7.4847 | 3.7606 | 3.4605 | 99.7041 | L3S2
395.2 | 51.9478 | 0.4979 | 14.1707 | 11.4796 | 6.7257 | 10.6494 | 3.0564 | 1.4725 | 99.2326 | BS1&2B_L2_S1 | 459.3 | 51.8931 | 1.9545 | 12.5883 | 11.7723 | 6.6742 | 10.7756 | 2.9056 | 1.4364 | 98.4887 | BS3&4B_L3_S1 | 913.7 | 52.4299 | 1.9604 | 14.0304 | 9.9287 | 6.5172 | 10.5732 | 3.0034 | 1.5566 | 97.6017 | BS5&6B_L2_S1 | 532.3 | 52.0489 | 1.8751 | 14.2525 | 11.4887 | 5.2279 | 10.5961 | 3.0611 | 1.4496 | 98.4183 | BS7&8B_L2_S2 | 452.7 | 51.762 | 1.9005 | 14.3169 | 11.2244 | 6.5566 | 9.2698 | 3.3787 | 1.5912 | 99.0228 | BS9&10B_L3_S2 | 867.8 | 52.1519 | 2.0599 | 14.0657 | 11.2914 | 6.7985 | 10.5412 | 1.5663 | 1.5252 | 98.9856 | BS11&12B_L2_S1 | 898.8 | 52.6654 | 1.9633 | 13.7373 | 11.3176 | 6.6349 | 10.5482 | 3.096 | 0.0374 | 99.3046 | BS13&14B_L1_S1 | 641.7 | 50.479 | 1.9185 | 14.2405 | 11.6375 | 5.2898 | 10.5458 | 2.9035 | 2.9854 | 98.8206 | BS17&18B_L3_S2 | 986 | 50.6683 | 2.003 | 12.8146 | 11.4671 | 6.6958 | 11.925 | 2.9081 | 1.518 | 98.8715 | BS19&20B_L2_S1 | -1143.711 | 57.6188 | 4.1046 | 15.9363 | 6.513 | 4.8888 | 5.9747 | 1.9891 | 2.9747 | 99.6454 | L1S2 | -1449.39 | 58.4237 | 3.8897 | 16.4054 | 7.5533 | 2.6754 | 7.1789 | 2.7984 | 1.0752 | 99.5869 | L1S2 | -1087.5 | 54.5689 | 1.4799 | 17.5842 | 8.3765 | 3.5648 | 7.3518 | 3.6332 | 3.4407 | 99.6614 | L2S2
361.7 | 51.6933 | 0.5025 | 14.1203 | 11.7459 | 6.6798 | 10.6594 | 3.1157 | 1.4831 | 99.4741 | BS1&2B_L1_S2 | 436 | 51.5514 | 1.8136 | 12.7693 | 11.7752 | 6.7199 | 10.7948 | 3.1111 | 1.4649 | 98.9235 | BS3&4B_L2_S1 | 858.9 | 52.0805 | 1.9626 | 14.1239 | 10.0572 | 6.5351 | 10.6182 | 3.067 | 1.5554 | 98.549 | BS5&6B_L1_S1 | 525.9 | 51.9919 | 1.9301 | 14.3536 | 11.4066 | 5.24 | 10.6229 | 2.9925 | 1.4626 | 98.3632 | BS7&8B_L1_S2 | 450.9 | 51.6491 | 1.9647 | 14.5067 | 11.1998 | 6.5257 | 9.2548 | 3.3083 | 1.5908 | 99.248 | BS9&10B_L1_S2 | 841.8 | 52.1908 | 2.0104 | 14.1529 | 11.1714 | 6.7917 | 10.5827 | 1.5647 | 1.5355 | 98.903 | BS11&12B_L1_S1 | 897.7 | 52.4932 | 1.9762 | 13.9716 | 11.4644 | 6.5209 | 10.4762 | 3.0533 | 0.0442 | 99.1547 | BS13&14B_L3_S1 | 607.2 | 50.5952 | 1.942 | 14.1865 | 11.3548 | 5.336 | 10.6557 | 2.8971 | 3.0328 | 98.3194 | BS17&18B_L2_S2 | 968.6 | 50.5842 | 2.0065 | 12.8465 | 11.4614 | 6.6865 | 11.942 | 2.9302 | 1.5426 | 99.6292 | BS19&20B_L1_S1 | -1138.573 | 57.1777 | 4.1201 | 16.0829 | 6.8409 | 4.8288 | 5.9531 | 1.9597 | 3.0368 | 100.2145 | L3S2 | -1445.43 | 58.2282 | 3.9279 | 16.5491 | 7.4184 | 2.6679 | 7.2754 | 2.8971 | 1.036 | 99.5861 | L3S2 | -1077.5 | 54.7452 | 1.5444 | 17.3426 | 8.3169 | 3.5189 | 7.308 | 3.7137 | 3.5103 | 99.407 | L1S2
343.6 | 51.809 | 0.5121 | 14.1247 | 11.6244 | 6.652 | 10.7461 | 3.0454 | 1.4864 | 99.2317 | BS1&2B_L3_S2 | 421.3 | 51.9106 | 2.0252 | 12.6617 | 11.5606 | 6.6758 | 10.7434 | 2.9493 | 1.4735 | 99.0009 | BS3&4B_L1_S1 | 846.7 | 52.3683 | 2.0157 | 13.9407 | 9.8354 | 6.5928 | 10.6209 | 3.0784 | 1.5478 | 97.5214 | BS5&6B_L3_S1 | 518.5 | 51.9034 | 1.9939 | 14.351 | 11.2839 | 5.3266 | 10.6867 | 3.0255 | 1.4291 | 98.6279 | BS7&8B_L3_S2 | 447.7 | 51.1958 | 1.9551 | 14.4265 | 11.6248 | 6.6377 | 9.2712 | 3.2728 | 1.6162 | 99.6155 | BS9&10B_L2_S2 | 841.2 | 52.3347 | 1.9993 | 13.9513 | 11.1194 | 6.8485 | 10.6306 | 1.5904 | 1.5259 | 98.9096 | BS11&12B_L3_S1 | 847.1 | 52.5954 | 2.0552 | 13.8508 | 11.2229 | 6.6759 | 10.4838 | 3.0819 | 0.0341 | 99.383 | BS13&14B_L2_S1 | 567.2 | 50.6117 | 1.8987 | 14.1108 | 11.6527 | 5.2844 | 10.5854 | 2.9052 | 2.9511 | 98.3553 | BS17&18B_L2_S2 | 940.3 | 50.9377 | 1.957 | 12.7248 | 11.4128 | 6.6937 | 11.878 | 2.858 | 1.5379 | 98.4407 | BS19&20B_L3_S1 | -1136.222 | 57.5541 | 4.0711 | 15.8762 | 6.6854 | 4.8756 | 5.9454 | 1.9619 | 3.0303 | 99.6486 | L2S2 | -1445.25 | 58.319 | 3.8273 | 16.6191 | 7.4606 | 2.6964 | 7.2114 | 2.8284 | 1.0378 | 99.7008 | L2S2 | -1067.5 | 54.4416 | 1.4789 | 17.6617 | 8.3626 | 3.5532 | 7.2844 | 3.7893 | 3.4283 | 99.7293 | L3S2
321.7 | 52.0478 | 0.5272 | 14.1631 | 11.3776 | 6.6822 | 10.6738 | 3.0569 | 1.4714 | 99.0773 | BS1&2B_L1_S2 | 379.3 | 51.7574 | 1.9463 | 12.706 | 11.9667 | 6.5756 | 10.6641 | 2.9243 | 1.4596 | 98.4115 | BS3&4B_L3_S1 | 833.7 | 52.0302 | 1.9056 | 13.8992 | 9.9662 | 6.7227 | 10.7048 | 3.2293 | 1.5421 | 98.3849 | BS5&6B_L2_S1 | 492.3 | 52.0331 | 1.9349 | 14.2378 | 11.3637 | 5.2115 | 10.701 | 3.074 | 1.4441 | 98.6697 | BS7&8B_L2_S2 | 412.7 | 51.9751 | 1.9143 | 14.3615 | 11.1123 | 6.5054 | 9.2605 | 3.2987 | 1.5721 | 98.6001 | BS9&10B_L3_S2 | 787.8 | 52.4981 | 1.9539 | 13.9836 | 11.1018 | 6.7139 | 10.5899 | 1.6368 | 1.5221 | 98.6709 | BS11&12B_L2_S1 | 818.8 | 52.8923 | 1.9903 | 13.8318 | 11.1987 | 6.55 | 10.4769 | 3.001 | 0.059 | 98.8183 | BS13&14B_L1_S1 | 562.9 | 50.8868 | 1.8967 | 14.0936 | 11.5701 | 5.2582 | 10.4879 | 2.8379 | 2.9689 | 98.7484 | BS17&18B_L1_S2 | 906 | 50.7657 | 1.9613 | 12.6286 | 11.5707 | 6.6557 | 11.9273 | 2.9876 | 1.5033 | 98.9008 | BS19&20B_L2_S1 | -1081.841 | 57.7171 | 4.1517 | 15.6705 | 6.7686 | 4.8221 | 5.9042 | 2.0167 | 2.9491 | 99.597 | L1S2 | -1387.86 | 58.5217 | 3.8485 | 16.5113 | 7.3705 | 2.6381 | 7.1571 | 2.8784 | 1.0744 | 99.1697 | L1S2 | -1000 | 54.6657 | 1.4716 | 17.5778 | 8.2528 | 3.5025 | 7.3464 | 3.699 | 3.4842 | 99.6378 | L2S2
315.2 | 51.898 | 0.5121 | 13.9466 | 11.6347 | 6.6872 | 10.7619 | 3.0926 | 1.4671 | 99.3164 | BS1&2B_L2_S2 | 356 | 51.7783 | 1.9731 | 12.7378 | 11.7785 | 6.5787 | 10.6899 | 3.0342 | 1.4295 | 98.5811 | BS3&4B_L2_S2 | 778.9 | 52.1395 | 1.8945 | 14.1769 | 9.9059 | 6.622 | 10.6366 | 3.0912 | 1.5334 | 98.2401 | BS5&6B_L1_S1 | 485.9 | 52.4405 | 1.9398 | 14.2022 | 11.1675 | 5.234 | 10.6091 | 3.016 | 1.391 | 97.9043 | BS7&8B_L1_S2 | 410.9 | 51.5799 | 1.9516 | 14.441 | 11.1734 | 6.597 | 9.3525 | 3.2762 | 1.6284 | 99.0978 | BS9&10B_L1_S2 | 761.8 | 51.8111 | 2.1003 | 14.1183 | 11.2977 | 6.9206 | 10.6061 | 1.6302 | 1.5159 | 99.2677 | BS11&12B_L1_S1 | 817.7 | 52.0236 | 1.9658 | 14.0954 | 11.5155 | 6.6945 | 10.6045 | 3.0532 | 0.0476 | 99.916 | BS13&14B_L3_S1 | 561.7 | 50.6672 | 1.8409 | 14.1753 | 11.6427 | 5.2697 | 10.5543 | 2.9055 | 2.9446 | 98.5559 | BS17&18B_L3_S3 | 888.6 | 50.9016 | 1.9722 | 12.6731 | 11.4384 | 6.5892 | 11.8963 | 2.9956 | 1.5337 | 99.0338 | BS19&20B_L1_S1 | -1077.263 | 57.4652 | 4.0291 | 15.846 | 6.8212 | 4.9395 | 5.9255 | 1.9811 | 2.9924 | 99.6815 | L3S2 | -1384.31 | 58.2435 | 3.9223 | 16.5235 | 7.3906 | 2.6385 | 7.3301 | 2.8835 | 1.068 | 99.8181 | L2S2 | -990 | 54.8185 | 1.4265 | 17.5466 | 8.2434 | 3.5014 | 7.2938 | 3.7443 | 3.4255 | 99.6063 | L1S2
303.6 | 51.9964 | 0.5343 | 13.9869 | 11.6136 | 6.6765 | 10.7011 | 3.0219 | 1.4692 | 99.0673 | BS1&2B_L3_S2 | 341.3 | 52.0819 | 1.9413 | 12.5437 | 11.6128 | 6.7599 | 10.6794 | 2.9375 | 1.4436 | 98.4317 | BS3&4B_L1_S1 | 766.7 | 52.3187 | 1.8373 | 14.0497 | 9.8457 | 6.727 | 10.5453 | 3.1142 | 1.5621 | 97.7718 | BS5&6B_L3_S1 | 478.5 | 52.1185 | 1.9719 | 14.2448 | 11.345 | 5.2638 | 10.5863 | 3.0636 | 1.4063 | 98.2274 | BS7&8B_L3_S2 | 407.7 | 51.4375 | 1.9231 | 14.3613 | 11.5002 | 6.6682 | 9.3121 | 3.2129 | 1.5846 | 99.175 | BS9&10B_L2_S2 | 761.2 | 52.2371 | 2.0316 | 14.0033 | 11.3583 | 6.7413 | 10.5851 | 1.5453 | 1.498 | 98.6962 | BS11&12B_L3_S1 | 767.1 | 52.5764 | 1.977 | 13.807 | 11.294 | 6.6526 | 10.5383 | 3.1156 | 0.0391 | 99.2784 | BS13&14B_L2_S1 | 527.2 | 50.64 | 1.9727 | 14.031 | 11.6183 | 5.3017 | 10.5835 | 2.8984 | 2.9544 | 98.4711 | BS17&18B_L2_S2 | 860.3 | 50.8189 | 1.9613 | 12.7343 | 11.4735 | 6.6528 | 11.9049 | 2.9158 | 1.5385 | 99.0184 | BS19&20B_L3_S1 | -1075.092 | 57.5257 | 4.0476 | 15.9455 | 6.6844 | 4.9324 | 5.8498 | 1.9836 | 3.031 | 99.6632 | L2S2 | -1383.72 | 58.5487 | 3.7154 | 16.4309 | 7.4717 | 2.7208 | 7.2055 | 2.8592 | 1.0478 | 99.1192 | L3S2 | -980 | 54.6953 | 1.4993 | 17.594 | 8.205 | 3.4721 | 7.2929 | 3.7368 | 3.5046 | 99.5057 | L3S2
281.7 | 51.6377 | 0.5501 | 14.3183 | 11.4891 | 6.7197 | 10.7368 | 3.0811 | 1.4672 | 99.5515 | BS1&2B_L1_S2 | 316 | 51.6711 | 1.9721 | 12.9149 | 11.5429 | 6.7279 | 10.7535 | 2.9659 | 1.4518 | 98.8632 | BS3&4B_L2_S2 | 753.7 | 52.4123 | 2.0615 | 13.907 | 9.9217 | 6.5274 | 10.525 | 3.0902 | 1.5548 | 97.5519 | BS5&6B_L2_S1 | 452.3 | 51.8826 | 1.8831 | 14.472 | 11.2952 | 5.2134 | 10.7191 | 3.1012 | 1.4335 | 98.8552 | BS7&8B_L2_S2 | 372.7 | 51.2684 | 1.9466 | 14.6215 | 11.3597 | 6.5607 | 9.2974 | 3.2843 | 1.6614 | 99.5961 | BS9&10B_L3_S2 | 707.8 | 52.1713 | 2.0299 | 14.1391 | 11.2144 | 6.7733 | 10.5499 | 1.6108 | 1.5112 | 99.1073 | BS11&12B_L2_S1 | 738.8 | 52.9592 | 1.9829 | 13.5355 | 11.2983 | 6.5215 | 10.5607 | 3.0907 | 0.0511 | 98.6461 | BS13&14B_L1_S1 | 521.7 | 50.8524 | 1.8771 | 14.1978 | 11.3974 | 5.3567 | 10.5264 | 2.8412 | 2.9509 | 98.3678 | BS17&18B_L3_S3 | 826 | 50.7404 | 1.933 | 12.648 | 11.4923 | 6.6743 | 11.983 | 2.9997 | 1.5292 | 98.8181 | BS19&20B_L2_S2 | -1019.961 | 56.9861 | 4.1668 | 16.1531 | 6.7991 | 4.8882 | 5.9911 | 2.0033 | 3.0123 | 100.4083 | L1S2 | -1326.34 | 58.3803 | 3.7794 | 16.4283 | 7.4548 | 2.7901 | 7.2832 | 2.8106 | 1.0733 | 99.5944 | L1S2 | -912.5 | 54.7098 | 1.5263 | 17.6434 | 8.2495 | 3.447 | 7.2853 | 3.6938 | 3.4449 | 99.6754 | L2S2
275.2 | 52.1176 | 0.467 | 14.0293 | 11.5357 | 6.6424 | 10.6142 | 3.1113 | 1.4826 | 99.0091 | BS1&2B_L2_S2 | 299.3 | 51.6264 | 1.889 | 12.6529 | 11.8126 | 6.7512 | 10.7742 | 3.02 | 1.4736 | 98.6085 | BS3&4B_L3_S2 | 698.9 | 52.237 | 1.9727 | 14.0966 | 9.8205 | 6.5303 | 10.6316 | 3.1553 | 1.5559 | 98.3389 | BS5&6B_L1_S1 | 445.9 | 52.0708 | 1.9244 | 14.2797 | 11.3336 | 5.3331 | 10.6101 | 3.0036 | 1.4446 | 98.367 | BS7&8B_L1_S2 | 370.9 | 51.4932 | 1.9938 | 14.4571 | 11.2329 | 6.5659 | 9.3318 | 3.3091 | 1.6163 | 99.2497 | BS9&10B_L1_S2 | 681.8 | 51.9691 | 2.0594 | 14.0791 | 11.116 | 6.7922 | 10.75 | 1.6726 | 1.5616 | 99.4288 | BS11&12B_L1_S1 | 737.7 | 52.6503 | 1.9294 | 13.7383 | 11.3404 | 6.6279 | 10.6037 | 3.0515 | 0.0585 | 99.2606 | BS13&14B_L3_S1 | 487.2 | 50.3331 | 1.9728 | 14.3008 | 11.6833 | 5.2635 | 10.5836 | 2.9056 | 2.9573 | 98.673 | BS17&18B_L2_S2 | 808.6 | 51.0619 | 1.8958 | 12.7659 | 11.387 | 6.5203 | 11.8176 | 3.0571 | 1.4944 | 99.2313 | BS19&20B_L1_S1 | -1015.953 | 57.5114 | 4.0797 | 16.0277 | 6.5322 | 4.9087 | 5.9652 | 1.9846 | 2.9905 | 99.6052 | L3S2 | -1323.35 | 58.2181 | 3.9262 | 16.6006 | 7.4085 | 2.6058 | 7.3251 | 2.8569 | 1.0588 | 99.6289 | L2S2 | -902.5 | 55.0171 | 1.5545 | 17.4791 | 8.0327 | 3.4863 | 7.2727 | 3.6617 | 3.4959 | 99.4353 | L1S2
263.6 | 51.8139 | 0.5288 | 14.1892 | 11.5537 | 6.6759 | 10.6639 | 3.0996 | 1.475 | 98.9942 | BS1&2B_L3_S2 | 276 | 52.1724 | 1.9419 | 12.6178 | 11.5341 | 6.6872 | 10.6714 | 2.9378 | 1.4375 | 98.1768 | BS3&4B_L2_S2 | 686.7 | 51.9119 | 2.0063 | 14.1531 | 9.8496 | 6.7115 | 10.6694 | 3.181 | 1.5173 | 98.5779 | BS5&6B_L3_S2 | 438.5 | 52.1143 | 2.03 | 14.2173 | 11.3129 | 5.1923 | 10.6027 | 3.0539 | 1.4766 | 98.5742 | BS7&8B_L3_S2 | 367.7 | 51.5107 | 1.9892 | 14.4964 | 11.2356 | 6.5428 | 9.3815 | 3.2098 | 1.6341 | 99.0648 | BS9&10B_L2_S2 | 681.2 | 52.2491 | 1.9844 | 13.9433 | 11.2641 | 6.8528 | 10.5746 | 1.6276 | 1.5042 | 98.6668 | BS11&12B_L3_S1 | 687.1 | 52.3223 | 1.9847 | 13.8929 | 11.3145 | 6.6877 | 10.6421 | 3.1121 | 0.0436 | 99.4374 | BS13&14B_L2_S1 | 482.9 | 50.7762 | 1.9349 | 14.2906 | 11.3659 | 5.2453 | 10.5183 | 2.8963 | 2.9725 | 99.215 | BS17&18B_L1_S3 | 787 | 50.6417 | 1.9887 | 12.6802 | 11.6008 | 6.625 | 12.0019 | 2.9668 | 1.4948 | 99.0235 | BS19&20B_L2_S2 | -1013.962 | 57.1254 | 4.1539 | 16.116 | 6.7616 | 4.9133 | 5.9307 | 1.9789 | 3.0202 | 99.991 | L2S2 | -1322 | 58.3652 | 3.7841 | 16.6731 | 7.2721 | 2.7045 | 7.2648 | 2.8763 | 1.0599 | 99.4574 | L3S2 | -892.51 | 54.8786 | 1.4692 | 17.5251 | 8.1433 | 3.4245 | 7.3297 | 3.7309 | 3.4987 | 99.5641 | L3S2
241.7 | 51.8246 | 0.512 | 14.1495 | 11.4195 | 6.7659 | 10.6629 | 3.1162 | 1.5495 | 99.2572 | BS1&2B_L1_S2 | 261.3 | 51.8948 | 1.8932 | 12.8155 | 11.6179 | 6.7163 | 10.6276 | 2.9925 | 1.4422 | 98.909 | BS3&4B_L1_S2 | 673.7 | 52.143 | 1.9779 | 14.215 | 9.8857 | 6.5229 | 10.6037 | 3.0871 | 1.5648 | 98.2739 | BS5&6B_L2_S2 | 412.3 | 52.0659 | 2.0246 | 14.2774 | 11.3759 | 5.2452 | 10.5585 | 3.0235 | 1.4289 | 98.4554 | BS7&8B_L2_S2 | 332.7 | 51.4302 | 2.0178 | 14.4291 | 11.1269 | 6.6569 | 9.3592 | 3.3425 | 1.6375 | 99.2108 | BS9&10B_L3_S2 | 627.8 | 52.1263 | 1.9908 | 14.0936 | 11.1954 | 6.7378 | 10.6054 | 1.6962 | 1.5545 | 99.0212 | BS11&12B_L2_S2 | 658.8 | 52.6024 | 2.0152 | 13.8355 | 11.3365 | 6.5428 | 10.5144 | 3.1063 | 0.047 | 99.0066 | BS13&14B_L1_S2 | 481.7 | 50.6942 | 1.9548 | 14.2785 | 11.3913 | 5.2639 | 10.583 | 2.8759 | 2.9584 | 98.5729 | BS17&18B_L3_S3 | 780.3 | 50.6116 | 1.9482 | 12.8407 | 11.5818 | 6.7285 | 11.8981 | 2.8718 | 1.5193 | 98.8018 | BS19&20B_L3_S1 | -958.0814 | 57.2257 | 4.1748 | 16.1087 | 6.6594 | 4.8742 | 5.9343 | 2.0655 | 2.9574 | 100.0985 | L1S2 | -1264.81 | 58.3587 | 3.9933 | 16.5115 | 7.3916 | 2.6224 | 7.232 | 2.8508 | 1.0397 | 99.4087 | L1S2 | -825 | 54.6971 | 1.5049 | 17.6957 | 8.1732 | 3.4506 | 7.305 | 3.7077 | 3.4658 | 99.7671 | L2S2
235.2 | 51.8033 | 0.5825 | 14.1811 | 11.526 | 6.6577 | 10.6726 | 3.0939 | 1.4829 | 99.514 | BS1&2B_L2_S2 | 259.3 | 51.7778 | 1.9484 | 12.6588 | 11.6611 | 6.6854 | 10.7904 | 3.0161 | 1.4619 | 98.3724 | BS3&4B_L3_S2 | 646.7 | 52.2798 | 1.9745 | 13.9751 | 9.8951 | 6.603 | 10.5817 | 3.1658 | 1.5251 | 97.8707 | BS5&6B_L3_S2 | 405.9 | 52.1347 | 1.9478 | 14.4001 | 11.2113 | 5.2199 | 10.5631 | 3.0699 | 1.4532 | 98.2879 | BS7&8B_L1_S2 | 330.9 | 51.2399 | 1.9503 | 14.6348 | 11.3873 | 6.6399 | 9.2675 | 3.2779 | 1.6024 | 99.4839 | BS9&10B_L1_S2 | 601.8 | 52.1553 | 1.8763 | 14.0411 | 11.2391 | 6.857 | 10.6056 | 1.667 | 1.5587 | 98.6812 | BS11&12B_L1_S1 | 637.7 | 52.3157 | 1.9383 | 13.9881 | 11.5071 | 6.518 | 10.6292 | 3.0583 | 0.0454 | 99.4517 | BS13&14B_L3_S2 | 447.2 | 50.8834 | 1.9287 | 14.1427 | 11.4388 | 5.2091 | 10.5853 | 2.8926 | 2.9193 | 97.9765 | BS17&18B_L2_S2 | 748 | 51.0889 | 1.8767 | 12.7112 | 11.3767 | 6.6092 | 11.9702 | 2.8435 | 1.5236 | 98.6276 | BS19&20B_L2_S2 | -954.6328 | 57.4413 | 3.9945 | 15.9973 | 6.604 | 4.9115 | 5.9422 | 2.0843 | 3.0249 | 99.4121 | L3S2 | -1262.4 | 58.4778 | 3.7479 | 16.4645 | 7.4209 | 2.6967 | 7.2184 | 2.9199 | 1.0539 | 99.4223 | L2S2 | -815 | 54.6488 | 1.5718 | 17.4167 | 8.297 | 3.4837 | 7.3527 | 3.7259 | 3.5034 | 99.8863 | L1S2
223.6 | 51.8624 | 0.5074 | 14.1611 | 11.5924 | 6.6348 | 10.697 | 3.061 | 1.4841 | 99.2939 | BS1&2B_L3_S2 | 236 | 51.5948 | 1.9458 | 12.827 | 11.6917 | 6.7564 | 10.7439 | 2.9685 | 1.4717 | 98.8813 | BS3&4B_L2_S2 | 633.7 | 52.1641 | 2.0087 | 14.0734 | 9.8603 | 6.6664 | 10.5458 | 3.1029 | 1.5784 | 97.9143 | BS5&6B_L2_S2 | 398.5 | 52.2118 | 1.8895 | 14.256 | 11.1962 | 5.2705 | 10.6141 | 3.1216 | 1.4402 | 98.253 | BS7&8B_L3_S2 | 327.7 | 51.4071 | 1.9698 | 14.4265 | 11.3465 | 6.6106 | 9.3659 | 3.2598 | 1.6138 | 99.1144 | BS9&10B_L2_S2 | 601.2 | 52.0102 | 2.0859 | 14.1079 | 11.1657 | 6.7848 | 10.621 | 1.6857 | 1.5388 | 99.025 | BS11&12B_L3_S1 | 618.8 | 52.341 | 2.0486 | 14.0023 | 11.2898 | 6.6288 | 10.5555 | 3.0928 | 0.0412 | 99.5807 | BS13&14B_L1_S2 | 442.9 | 50.7596 | 1.9597 | 14.1033 | 11.5798 | 5.1936 | 10.514 | 2.9382 | 2.9518 | 98.8617 | BS17&18B_L1_S3 | 728.6 | 50.7099 | 1.8915 | 12.9361 | 11.2913 | 6.6209 | 11.9765 | 3.0169 | 1.5569 | 99.4342 | BS19&20B_L1_S2 | -952.8423 | 57.5117 | 4.1165 | 15.777 | 6.794 | 4.9242 | 5.8295 | 2.0382 | 3.0089 | 99.3455 | L2S2 | -1260.29 | 58.2395 | 3.8986 | 16.5032 | 7.3996 | 2.7379 | 7.2334 | 2.9323 | 1.0555 | 99.5788 | L3S2 | -805 | 55.1912 | 1.468 | 17.3806 | 8.0817 | 3.4573 | 7.3016 | 3.6537 | 3.4659 | 99.3598 | L3S2
201.7 | 51.7965 | 0.5863 | 14.1849 | 11.4595 | 6.693 | 10.6685 | 3.1037 | 1.5077 | 99.4571 | BS1&2B_L1_S2 | 221.3 | 51.6268 | 1.9086 | 12.76 | 11.7522 | 6.7828 | 10.6708 | 3.04 | 1.4587 | 99.2806 | BS3&4B_L1_S2 | 618.9 | 52.2753 | 1.956 | 14.0464 | 9.9132 | 6.5204 | 10.6076 | 3.1049 | 1.5761 | 98.159 | BS5&6B_L1_S2 | 372.3 | 52.0383 | 1.9589 | 14.2296 | 11.2618 | 5.3412 | 10.5879 | 3.1182 | 1.4642 | 98.4556 | BS7&8B_L2_S2 | 292.7 | 51.2853 | 1.9637 | 14.5236 | 11.2169 | 6.5947 | 9.4586 | 3.3017 | 1.6556 | 99.5048 | BS9&10B_L3_S2 | 587.8 | 52.2669 | 2.0183 | 14.0706 | 11.0955 | 6.7155 | 10.6435 | 1.668 | 1.5217 | 98.99 | BS11&12B_L2_S2 | 607.1 | 52.7937 | 2.0181 | 14.0253 | 11.1593 | 6.5033 | 10.4019 | 3.0598 | 0.0386 | 98.7145 | BS13&14B_L2_S1 | 441.7 | 50.5936 | 1.959 | 14.2214 | 11.6516 | 5.2869 | 10.4933 | 2.8781 | 2.9163 | 98.7047 | BS17&18B_L3_S3 | 709 | 51.1912 | 1.9548 | 12.5485 | 11.4008 | 6.6007 | 11.9577 | 2.8409 | 1.5054 | 98.3304 | BS19&20B_L2_S2 | -896.2114 | 57.229 | 4.1333 | 16.1872 | 6.585 | 4.7906 | 5.9148 | 2.128 | 3.0321 | 99.8515 | L1S2 | -1203.29 | 58.2839 | 3.7533 | 16.5215 | 7.5019 | 2.7641 | 7.2379 | 2.8834 | 1.054 | 99.7047 | L1S2 | -737.5 | 54.9208 | 1.5363 | 17.5731 | 8.0795 | 3.4812 | 7.2826 | 3.656 | 3.4705 | 99.4815 | L2S2
195.2 | 52.0395 | 0.5588 | 14.1111 | 11.2812 | 6.6223 | 10.6855 | 3.1718 | 1.5297 | 99.2076 | BS1&2B_L2_S2 | 219.3 | 51.8835 | 1.9369 | 12.6205 | 11.6492 | 6.7625 | 10.6805 | 3.0014 | 1.4655 | 98.1947 | BS3&4B_L3_S2 | 606.7 | 52.2566 | 1.9461 | 14.0624 | 9.8315 | 6.6429 | 10.5885 | 3.141 | 1.531 | 98.0826 | BS5&6B_L3_S2 | 365.9 | 52.2361 | 1.938 | 14.2967 | 11.163 | 5.3255 | 10.5183 | 3.0442 | 1.4783 | 98.2539 | BS7&8B_L1_S2 | 290.9 | 51.5476 | 1.9574 | 14.3709 | 11.2855 | 6.5616 | 9.3669 | 3.2893 | 1.6209 | 99.2402 | BS9&10B_L1_S2 | 547.8 | 51.8361 | 2.0652 | 14.2257 | 11.157 | 6.8705 | 10.5648 | 1.7357 | 1.5452 | 99.3696 | BS11&12B_L2_S2 | 597.7 | 52.1908 | 2.0225 | 13.8284 | 11.535 | 6.6141 | 10.5387 | 3.2271 | 0.0436 | 99.3701 | BS13&14B_L3_S2 | 407.2 | 50.547 | 1.9944 | 14.1981 | 11.5804 | 5.3383 | 10.5982 | 2.8538 | 2.8897 | 98.5994 | BS17&18B_L2_S2 | 700.3 | 50.7453 | 2.0546 | 12.6808 | 11.4452 | 6.6353 | 11.9235 | 2.9773 | 1.538 | 98.8018 | BS19&20B_L3_S1 | -893.3228 | 57.2999 | 4.2125 | 15.9163 | 6.7031 | 4.9299 | 5.896 | 2.0797 | 2.9626 | 99.9146 | L3S2 | -1201.44 | 58.1355 | 3.9346 | 16.4691 | 7.5092 | 2.669 | 7.2586 | 2.9466 | 1.0774 | 99.6572 | L2S2 | -727.5 | 54.9322 | 1.5302 | 17.457 | 8.1985 | 3.3899 | 7.2998 | 3.7273 | 3.4651 | 99.7071 | L1S2
183.6 | 51.8338 | 0.6481 | 14.1541 | 11.4187 | 6.6779 | 10.6522 | 3.0738 | 1.5414 | 99.2349 | BS1&2B_L3_S2 | 196 | 51.9443 | 1.8582 | 12.8242 | 11.3896 | 6.7518 | 10.6921 | 3.0476 | 1.4923 | 98.3733 | BS3&4B_L2_S2 | 593.7 | 52.1889 | 1.9131 | 14.1251 | 9.9557 | 6.6082 | 10.5155 | 3.1406 | 1.5529 | 97.9811 | BS5&6B_L2_S2 | 358.5 | 52.1092 | 1.8766 | 14.3557 | 11.1933 | 5.3133 | 10.5842 | 3.1025 | 1.4653 | 98.2134 | BS7&8B_L3_S2 | 287.7 | 51.1289 | 1.9345 | 14.5769 | 11.4631 | 6.5866 | 9.4002 | 3.3135 | 1.5963 | 99.5537 | BS9&10B_L2_S2 | 521.8 | 52.061 | 2.034 | 14.0497 | 11.2384 | 6.7411 | 10.5875 | 1.7345 | 1.5538 | 98.96 | BS11&12B_L1_S2 | 578.8 | 52.0849 | 1.9517 | 13.991 | 11.4299 | 6.7648 | 10.5904 | 3.1497 | 0.0376 | 99.7996 | BS13&14B_L1_S2 | 402.9 | 50.6855 | 1.9558 | 14.2849 | 11.4468 | 5.3405 | 10.464 | 2.9107 | 2.9116 | 99.0347 | BS17&18B_L1_S3 | 688.6 | 50.7253 | 1.9307 | 12.7536 | 11.4675 | 6.7075 | 11.8957 | 3.0163 | 1.5034 | 99.3953 | BS19&20B_L1_S2 | -891.7223 | 57.2759 | 4.1001 | 15.8068 | 6.8912 | 4.8193 | 5.9788 | 2.1142 | 3.0137 | 99.6807 | L2S2 | -1198.57 | 58.2698 | 3.8089 | 16.4722 | 7.5045 | 2.7636 | 7.1998 | 2.9125 | 1.0687 | 99.5028 | L3S2 | -717.5 | 55.0132 | 1.4589 | 17.5801 | 8.1399 | 3.4132 | 7.2634 | 3.6723 | 3.459 | 99.3231 | L3S2
161.7 | 51.4941 | 0.6686 | 14.269 | 11.4163 | 6.7697 | 10.6787 | 3.1557 | 1.5478 | 99.89 | BS1&2B_L1_S2 | 181.3 | 51.8082 | 1.8986 | 12.8439 | 11.5708 | 6.732 | 10.7088 | 2.9988 | 1.439 | 99.359 | BS3&4B_L1_S2 | 578.9 | 52.1541 | 1.975 | 14.0558 | 9.9046 | 6.6701 | 10.5894 | 3.1035 | 1.5475 | 98.0849 | BS5&6B_L1_S2 | 332.3 | 52.099 | 1.9322 | 14.3551 | 11.1588 | 5.3132 | 10.5183 | 3.1791 | 1.4443 | 98.4551 | BS7&8B_L2_S2 | 252.7 | 51.4788 | 1.9628 | 14.4472 | 11.0569 | 6.7256 | 9.4088 | 3.2761 | 1.6438 | 99.2725 | BS9&10B_L3_S2 | 521.2 | 51.8838 | 2.1057 | 14.0016 | 11.174 | 6.8789 | 10.6063 | 1.7907 | 1.5591 | 99.2783 | BS11&12B_L3_S2 | 557.7 | 52.5779 | 1.9458 | 13.7152 | 11.4089 | 6.6602 | 10.4803 | 3.1625 | 0.0493 | 98.8495 | BS13&14B_L3_S2 | 401.7 | 50.8896 | 1.9649 | 14.1925 | 11.4367 | 5.3009 | 10.4679 | 2.8614 | 2.8862 | 98.4408 | BS17&18B_L3_S3 | 670 | 50.4802 | 1.9806 | 12.7074 | 11.545 | 6.7068 | 12.0642 | 3.0152 | 1.5006 | 98.9757 | BS19&20B_L2_S2 | -834.3314 | 57.4449 | 3.9214 | 16.0408 | 6.5793 | 4.9304 | 5.8595 | 2.2123 | 3.0114 | 99.7997 | L1S2 | -1141.76 | 58.2037 | 3.9664 | 16.7027 | 7.288 | 2.5947 | 7.2455 | 2.9185 | 1.0805 | 99.4789 | L1S2 | -650.01 | 55.1667 | 1.4807 | 17.4577 | 8.0994 | 3.4012 | 7.2427 | 3.7156 | 3.436 | 99.2558 | L2S2
155.2 | 51.7024 | 0.7056 | 14.1322 | 11.5419 | 6.6787 | 10.5729 | 3.1424 | 1.524 | 99.3553 | BS1&2B_L2_S2 | 179.3 | 51.6015 | 1.9891 | 12.8369 | 11.6082 | 6.7423 | 10.7896 | 2.9563 | 1.476 | 98.6881 | BS3&4B_L3_S2 | 566.7 | 51.8661 | 1.9661 | 14.158 | 10.0855 | 6.6344 | 10.5727 | 3.172 | 1.5453 | 98.569 | BS5&6B_L3_S2 | 325.9 | 52.3154 | 1.8709 | 14.3219 | 11.1446 | 5.3053 | 10.5136 | 3.0797 | 1.4487 | 98.2074 | BS7&8B_L1_S2 | 250.9 | 51.2532 | 1.9444 | 14.6359 | 11.2199 | 6.6435 | 9.4086 | 3.2585 | 1.636 | 99.6604 | BS9&10B_L1_S2 | 507.8 | 52.1452 | 2.0834 | 14.0763 | 11.0761 | 6.6669 | 10.6024 | 1.7973 | 1.5525 | 99.0292 | BS11&12B_L2_S2 | 538.8 | 52.5339 | 1.9212 | 13.8603 | 11.2584 | 6.6295 | 10.6119 | 3.1306 | 0.0542 | 99.3383 | BS13&14B_L1_S2 | 367.2 | 50.7818 | 1.9879 | 14.1382 | 11.509 | 5.3617 | 10.5009 | 2.9144 | 2.806 | 98.3753 | BS17&18B_L2_S2 | 648.6 | 50.8888 | 1.937 | 12.6776 | 11.4958 | 6.5792 | 11.9291 | 2.9554 | 1.537 | 99.3504 | BS19&20B_L1_S2 | -832.0128 | 57.0062 | 4.1832 | 16.039 | 6.7399 | 5.0386 | 5.8534 | 2.1849 | 2.9548 | 100.1966 | L3S2 | -1140.49 | 58.4687 | 3.7879 | 16.3698 | 7.4275 | 2.6728 | 7.221 | 2.9459 | 1.1064 | 99.4485 | L2S2 | -640 | 54.9127 | 1.4338 | 17.6454 | 8.1625 | 3.4243 | 7.2809 | 3.6938 | 3.4466 | 99.7599 | L1S2
143.6 | 51.8387 | 0.7357 | 14.1704 | 11.4295 | 6.5191 | 10.6096 | 3.1727 | 1.5243 | 99.3662 | BS1&2B_L3_S2 | 156 | 52.2445 | 1.8982 | 12.7555 | 11.3351 | 6.7219 | 10.6548 | 2.9069 | 1.4831 | 97.8937 | BS3&4B_L2_S2 | 553.7 | 52.3688 | 1.9354 | 13.9774 | 9.8731 | 6.5715 | 10.6106 | 3.1365 | 1.5268 | 97.7739 | BS5&6B_L2_S2 | 318.5 | 52.2503 | 1.9778 | 14.3204 | 11.0963 | 5.3438 | 10.4953 | 3.0733 | 1.443 | 98.4539 | BS7&8B_L3_S2 | 247.7 | 51.3638 | 1.9074 | 14.4237 | 11.3693 | 6.5037 | 9.4732 | 3.311 | 1.648 | 99.3399 | BS9&10B_L2_S2 | 481.8 | 52.0975 | 1.9899 | 14.1083 | 11.1315 | 6.7609 | 10.5875 | 1.8176 | 1.5069 | 98.9436 | BS11&12B_L1_S2 | 527.1 | 52.5065 | 1.9794 | 13.9646 | 11.337 | 6.5851 | 10.4487 | 3.1349 | 0.0439 | 99.1899 | BS13&14B_L2_S1 | 362.9 | 50.8173 | 1.9156 | 14.1351 | 11.633 | 5.391 | 10.4527 | 2.8478 | 2.8075 | 98.7847 | BS17&18B_L1_S3 | 631 | 51.0412 | 2.014 | 12.6421 | 11.4521 | 6.581 | 11.9274 | 2.8674 | 1.4749 | 98.5714 | BS19&20B_L2_S2 | -830.5823 | 57.284 | 4.161 | 15.8656 | 6.7703 | 4.8643 | 5.9495 | 2.1372 | 2.9681 | 99.6239 | L2S2 | -1136.86 | 57.9607 | 3.9578 | 16.7222 | 7.413 | 2.6902 | 7.2815 | 2.9523 | 1.0223 | 99.5326 | L3S2 | -630 | 54.9271 | 1.5179 | 17.6506 | 8.1353 | 3.4487 | 7.2238 | 3.6866 | 3.41 | 99.6094 | L3S2
121.7 | 51.7325 | 0.7558 | 14.2402 | 11.2012 | 6.7269 | 10.6785 | 3.1345 | 1.5304 | 99.4638 | BS1&2B_L1_S2 | 141.3 | 52.0757 | 1.9047 | 12.7974 | 11.4753 | 6.6526 | 10.6239 | 3.0302 | 1.4402 | 98.581 | BS3&4B_L1_S2 | 538.9 | 52.2675 | 1.9533 | 14.0219 | 9.8209 | 6.542 | 10.643 | 3.1851 | 1.5663 | 98.0594 | BS5&6B_L1_S2 | 292.3 | 52.197 | 2.0069 | 14.2751 | 11.0811 | 5.3476 | 10.5012 | 3.1032 | 1.4878 | 98.6671 | BS7&8B_L2_S2 | 212.7 | 51.4386 | 1.9204 | 14.4536 | 11.1342 | 6.5279 | 9.5348 | 3.3282 | 1.6623 | 99.3306 | BS9&10B_L3_S2 | 481.2 | 51.9255 | 1.9776 | 14.0833 | 11.2234 | 6.7897 | 10.6346 | 1.8298 | 1.536 | 99.185 | BS11&12B_L3_S2 | 517.7 | 52.5397 | 1.9501 | 13.7667 | 11.3924 | 6.5397 | 10.5395 | 3.2155 | 0.0563 | 99.0492 | BS13&14B_L3_S2 | 361.7 | 50.634 | 2.0319 | 14.285 | 11.4213 | 5.3962 | 10.5102 | 2.8951 | 2.8264 | 98.9247 | BS17&18B_L3_S3 | 620.3 | 50.8366 | 1.9659 | 12.7705 | 11.3534 | 6.5792 | 11.8952 | 3.0495 | 1.5495 | 98.6832 | BS19&20B_L3_S1 | -772.4614 | 57.2101 | 4.1777 | 15.9205 | 6.7447 | 4.8466 | 5.8752 | 2.2466 | 2.9786 | 99.8081 | L1S2 | -1080.24 | 58.0864 | 3.8757 | 16.5417 | 7.49 | 2.7105 | 7.208 | 2.9998 | 1.0879 | 99.6977 | L1S2 | -562.5 | 55.0398 | 1.5643 | 17.6443 | 8.1041 | 3.4442 | 7.1567 | 3.648 | 3.3986 | 99.484 | L2S2
115.2 | 51.9704 | 0.8599 | 14.1599 | 11.1875 | 6.5869 | 10.5979 | 3.0954 | 1.5422 | 99.0611 | BS1&2B_L2_S2 | 139.3 | 51.8876 | 1.8982 | 12.8005 | 11.5701 | 6.7904 | 10.5647 | 3.0367 | 1.4519 | 98.3705 | BS3&4B_L3_S2 | 526.7 | 52.3444 | 1.8993 | 13.8837 | 9.9145 | 6.6578 | 10.6186 | 3.1243 | 1.5572 | 97.7861 | BS5&6B_L3_S2 | 285.9 | 52.3348 | 1.9549 | 14.3116 | 11.0251 | 5.3416 | 10.4671 | 3.0679 | 1.4971 | 97.8941 | BS7&8B_L1_S2 | 210.9 | 51.0199 | 1.9969 | 14.6616 | 11.1824 | 6.615 | 9.4831 | 3.3856 | 1.6555 | 99.4629 | BS9&10B_L1_S2 | 467.8 | 52.1317 | 1.9965 | 14.0743 | 11.0038 | 6.7757 | 10.5728 | 1.8802 | 1.565 | 99.0346 | BS11&12B_L2_S2 | 498.8 | 52.2922 | 1.9911 | 14.0064 | 11.3752 | 6.4661 | 10.5993 | 3.2034 | 0.0665 | 99.6091 | BS13&14B_L1_S2 | 327.2 | 50.6665 | 2.0574 | 14.2908 | 11.4452 | 5.3291 | 10.4474 | 2.9603 | 2.8034 | 98.5499 | BS17&18B_L2_S2 | 608.6 | 50.7986 | 1.9755 | 12.8484 | 11.3658 | 6.6029 | 11.9432 | 2.9722 | 1.4936 | 99.5262 | BS19&20B_L1_S2 | -770.7028 | 57.1032 | 4.171 | 16.1276 | 6.5361 | 4.9565 | 5.9476 | 2.1731 | 2.9849 | 99.8055 | L3S2 | -1079.55 | 58.0215 | 3.9704 | 16.4704 | 7.4556 | 2.752 | 7.2502 | 2.9948 | 1.0851 | 99.514 | L2S2 | -552.5 | 54.7132 | 1.5345 | 17.6923 | 8.2875 | 3.3412 | 7.2989 | 3.7121 | 3.4203 | 100.1924 | L1S2
103.6 | 51.712 | 0.8703 | 14.2139 | 11.2999 | 6.6381 | 10.5872 | 3.1419 | 1.5367 | 99.2047 | BS1&2B_L3_S2 | 116 | 51.5625 | 1.9412 | 13.1045 | 11.5258 | 6.7237 | 10.6497 | 3.0214 | 1.4713 | 98.5879 | BS3&4B_L2_S2 | 513.7 | 52.0603 | 2 | 14.1667 | 9.98 | 6.5248 | 10.5577 | 3.1464 | 1.5642 | 97.904 | BS5&6B_L2_S2 | 278.5 | 52.0253 | 2.0019 | 14.3677 | 11.1012 | 5.4178 | 10.5097 | 3.1047 | 1.4717 | 98.713 | BS7&8B_L3_S2 | 207.7 | 51.3112 | 1.9789 | 14.4336 | 11.1177 | 6.5851 | 9.5907 | 3.3198 | 1.6631 | 99.2767 | BS9&10B_L2_S2 | 441.8 | 52.0704 | 2.0124 | 13.9914 | 11.1071 | 6.8065 | 10.5931 | 1.8796 | 1.5394 | 98.9752 | BS11&12B_L1_S2 | 477.7 | 52.4371 | 1.9617 | 13.8289 | 11.2679 | 6.6517 | 10.6407 | 3.1586 | 0.0534 | 99.2074 | BS13&14B_L3_S2 | 322.9 | 50.8396 | 1.9257 | 14.0043 | 11.5126 | 5.439 | 10.526 | 2.9389 | 2.814 | 98.9752 | BS17&18B_L1_S3 | 592 | 50.4871 | 1.9661 | 12.8997 | 11.6006 | 6.6799 | 11.9282 | 2.9145 | 1.5239 | 99.1271 | BS19&20B_L2_S2 | -769.4623 | 57.1231 | 4.2803 | 15.9419 | 6.6033 | 4.8984 | 5.8816 | 2.2565 | 3.0149 | 99.9811 | L2S2 | -1075.14 | 58.2192 | 3.8083 | 16.5672 | 7.3769 | 2.7442 | 7.2513 | 2.9839 | 1.049 | 99.7099 | L3S2 | -542.5 | 55.3661 | 1.5167 | 17.4767 | 7.9801 | 3.4076 | 7.2086 | 3.675 | 3.3692 | 99.251 | L3S2
81.7 | 51.6512 | 1.1279 | 14.1753 | 11.0756 | 6.7213 | 10.5866 | 3.1854 | 1.4766 | 99.1239 | BS1&2B_L1_S2 | 101.3 | 51.8154 | 1.9175 | 13.0379 | 11.4463 | 6.7067 | 10.5981 | 3.005 | 1.473 | 98.9414 | BS3&4B_L1_S2 | 498.9 | 52.5664 | 1.9471 | 13.9087 | 9.6624 | 6.5988 | 10.6291 | 3.1198 | 1.5678 | 97.6099 | BS5&6B_L1_S2 | 252.3 | 52.081 | 1.8949 | 14.2914 | 11.1051 | 5.522 | 10.4935 | 3.0834 | 1.5287 | 98.6608 | BS7&8B_L2_S2 | 172.7 | 51.48 | 1.8795 | 14.3891 | 11.0293 | 6.5633 | 9.6913 | 3.3249 | 1.6427 | 99.0431 | BS9&10B_L3_S2 | 441.2 | 52.1725 | 2.0555 | 14.0996 | 10.9564 | 6.748 | 10.5452 | 1.8825 | 1.5403 | 98.748 | BS11&12B_L3_S2 | 458.8 | 52.6841 | 1.9251 | 13.7859 | 11.3011 | 6.5352 | 10.5475 | 3.1523 | 0.0687 | 98.8276 | BS13&14B_L1_S2 | 321.7 | 50.8615 | 1.8793 | 14.2471 | 11.5601 | 5.3451 | 10.5324 | 2.8107 | 2.7638 | 98.6951 | BS17&18B_L3_S3 | 568.6 | 50.3806 | 1.9771 | 12.8013 | 11.7128 | 6.7486 | 11.9368 | 2.9243 | 1.5185 | 99.8439 | BS19&20B_L1_S2 | -710.5814 | 57.2174 | 4.1178 | 15.9889 | 6.5693 | 4.9214 | 5.9199 | 2.3029 | 2.9624 | 99.8674 | L1S2 | -1018.72 | 58.2398 | 3.7674 | 16.4985 | 7.5445 | 2.6508 | 7.2256 | 3.0232 | 1.0502 | 99.5879 | L1S2 | -475 | 55.2045 | 1.4959 | 17.6326 | 8.0649 | 3.3922 | 7.159 | 3.7275 | 3.3234 | 99.4558 | L2S2
75.2 | 51.7439 | 1.1278 | 14.148 | 11.2347 | 6.5514 | 10.5563 | 3.1129 | 1.5249 | 98.8302 | BS1&2B_L2_S2 | 99.3 | 51.5084 | 1.9296 | 12.9825 | 11.587 | 6.7483 | 10.6934 | 3.0838 | 1.467 | 98.3659 | BS3&4B_L3_S2 | 486.7 | 52.409 | 1.8501 | 13.9735 | 9.9125 | 6.6825 | 10.5516 | 3.0594 | 1.5615 | 97.877 | BS5&6B_L3_S2 | 245.9 | 52.136 | 1.9979 | 14.3383 | 10.9945 | 5.4471 | 10.4871 | 3.1213 | 1.4778 | 98.1128 | BS7&8B_L1_S2 | 170.9 | 51.1198 | 1.9128 | 14.5092 | 11.1645 | 6.6669 | 9.7132 | 3.298 | 1.6157 | 99.4917 | BS9&10B_L1_S2 | 427.8 | 52.0826 | 1.9502 | 13.9013 | 11.1347 | 6.8091 | 10.6123 | 1.9458 | 1.5639 | 99.0123 | BS11&12B_L2_S2 | 447.1 | 52.5421 | 1.9992 | 13.9628 | 11.0969 | 6.5891 | 10.5921 | 3.1418 | 0.076 | 99.2634 | BS13&14B_L2_S2 | 287.2 | 50.7006 | 1.9557 | 14.2558 | 11.4401 | 5.5057 | 10.4959 | 2.8859 | 2.7603 | 98.5401 | BS17&18B_L2_S2 | 553 | 50.6245 | 1.969 | 12.7344 | 11.5313 | 6.7149 | 11.9836 | 2.9421 | 1.5004 | 99.215 | BS19&20B_L2_S2 | -709.3828 | 57.2112 | 4.1481 | 15.9957 | 6.7191 | 4.6901 | 5.9515 | 2.2738 | 3.0105 | 99.7644 | L3S2 | -1018.58 | 58.3132 | 3.9338 | 16.3252 | 7.4891 | 2.6261 | 7.223 | 2.9942 | 1.0954 | 99.2787 | L2S2 | -465 | 55.1685 | 1.4708 | 17.5889 | 8.1848 | 3.4514 | 7.1202 | 3.7069 | 3.3085 | 99.5669 | L1S2
63.6 | 51.5466 | 1.2493 | 14.1762 | 11.3251 | 6.5825 | 10.5239 | 3.1165 | 1.4799 | 99.0596 | BS1&2B_L3_S2 | 76 | 51.5249 | 1.9067 | 13.4118 | 11.3482 | 6.7633 | 10.635 | 2.9602 | 1.4499 | 98.3131 | BS3&4B_L2_S2 | 473.7 | 52.1732 | 1.9884 | 14.0224 | 9.9963 | 6.5738 | 10.5804 | 3.1101 | 1.5553 | 97.9154 | BS5&6B_L2_S2 | 238.5 | 52.0771 | 1.9641 | 14.2929 | 11.0653 | 5.5452 | 10.4266 | 3.1375 | 1.4912 | 98.5721 | BS7&8B_L3_S2 | 167.7 | 51.3026 | 1.9456 | 14.3659 | 11.2375 | 6.5075 | 9.6904 | 3.2624 | 1.688 | 99.2973 | BS9&10B_L2_S2 | 401.8 | 51.8483 | 2.0681 | 14.2217 | 11.1233 | 6.6864 | 10.56 | 1.9097 | 1.5824 | 99.057 | BS11&12B_L1_S2 | 437.7 | 52.1561 | 1.9953 | 13.951 | 11.3933 | 6.6122 | 10.5929 | 3.248 | 0.051 | 99.5595 | BS13&14B_L3_S2 | 282.9 | 51.0053 | 1.9311 | 14.3087 | 11.3542 | 5.3831 | 10.3866 | 2.9039 | 2.7272 | 98.5919 | BS17&18B_L1_S3 | 540.3 | 50.521 | 2.023 | 12.7393 | 11.5698 | 6.7024 | 11.9639 | 2.9415 | 1.5392 | 99.0463 | BS19&20B_L3_S2 | -708.3323 | 57.0619 | 4.1794 | 16.0549 | 6.6399 | 4.8664 | 5.8797 | 2.2695 | 3.0483 | 99.8594 | L2S2 | -1013.43 | 58.0996 | 3.8727 | 16.4834 | 7.4266 | 2.7756 | 7.2763 | 2.9655 | 1.1003 | 99.6386 | L3S2 | -455 | 54.866 | 1.4599 | 17.7551 | 8.0795 | 3.504 | 7.2633 | 3.7882 | 3.284 | 99.8731 | L3S2
41.7 | 50.9821 | 1.4554 | 14.278 | 11.2531 | 6.7313 | 10.6833 | 3.0965 | 1.5204 | 99.588 | BS1&2B_L1_S2 | 61.3 | 51.2393 | 1.9071 | 13.491 | 11.5054 | 6.7446 | 10.6263 | 3.0125 | 1.4737 | 98.9108 | BS3&4B_L1_S2 | 458.9 | 52.3171 | 1.8907 | 13.9788 | 9.9414 | 6.5976 | 10.5383 | 3.1719 | 1.5642 | 98.1214 | BS5&6B_L1_S2 | 212.3 | 51.939 | 1.9619 | 14.2737 | 11.062 | 5.5425 | 10.5338 | 3.1514 | 1.5357 | 98.629 | BS7&8B_L2_S2 | 132.7 | 51.3525 | 1.8735 | 14.4536 | 11.0525 | 6.4959 | 9.8914 | 3.2457 | 1.635 | 99.2598 | BS9&10B_L3_S2 | 401.2 | 51.8943 | 2.0354 | 14.156 | 10.9957 | 6.8125 | 10.6217 | 1.9354 | 1.549 | 99.0455 | BS11&12B_L3_S2 | 418.8 | 52.4938 | 2.0239 | 13.8059 | 11.2088 | 6.5636 | 10.6022 | 3.2267 | 0.0749 | 99.3221 | BS13&14B_L1_S2 | 281.7 | 50.7576 | 2.0153 | 14.2578 | 11.471 | 5.4196 | 10.5336 | 2.8262 | 2.7188 | 98.7006 | BS17&18B_L3_S3 | 528.6 | 50.6611 | 1.9771 | 12.8895 | 11.445 | 6.6452 | 11.9104 | 2.978 | 1.4938 | 99.567 | BS19&20B_L1_S2 | -648.7114 | 57.395 | 4.1405 | 16.0047 | 6.5697 | 4.6954 | 5.8517 | 2.326 | 3.017 | 99.7497 | L1S2 | -957.63 | 58.5975 | 3.7122 | 16.531 | 7.2962 | 2.659 | 7.1335 | 2.9865 | 1.0841 | 99.1608 | L2S2 | -445 | 54.8845 | 1.5748 | 17.7767 | 8.1595 | 3.4488 | 7.1691 | 3.7109 | 3.2757 | 99.8426 | L2S2
35.2 | 50.8864 | 1.5704 | 14.2436 | 11.3515 | 6.6088 | 10.7232 | 3.1198 | 1.4963 | 99.5138 | BS1&2B_L2_S2 | 59.3 | 51.3684 | 1.8939 | 13.3645 | 11.508 | 6.7211 | 10.6695 | 3.0367 | 1.4378 | 98.3962 | BS3&4B_L3_S2 | 446.7 | 52.1701 | 1.9497 | 14.0494 | 9.9728 | 6.5644 | 10.664 | 3.1071 | 1.5226 | 98.018 | BS5&6B_L3_S2 | 205.9 | 51.8579 | 1.9576 | 14.33 | 11.0367 | 5.6708 | 10.4899 | 3.1394 | 1.5177 | 98.5204 | BS7&8B_L1_S2 | 127.7 | 51.5453 | 1.9227 | 14.1514 | 10.978 | 6.578 | 9.8644 | 3.294 | 1.6662 | 99.2046 | BS9&10B_L2_S2 | 387.8 | 52.065 | 2.0263 | 14.0596 | 11.0861 | 6.6078 | 10.5372 | 2.0298 | 1.5883 | 98.7175 | BS11&12B_L2_S2 | 407.1 | 52.3726 | 1.9723 | 14.0323 | 11.1134 | 6.5771 | 10.5573 | 3.2769 | 0.0982 | 99.1357 | BS13&14B_L2_S2 | 247.2 | 50.749 | 2.0611 | 14.2504 | 11.4495 | 5.4734 | 10.4497 | 2.9265 | 2.6404 | 98.3516 | BS17&18B_L2_S2 | 514 | 51.097 | 1.9205 | 12.6669 | 11.4335 | 6.6538 | 11.8579 | 2.8547 | 1.5157 | 98.6224 | BS19&20B_L2_S2 | -648.0728 | 57.2081 | 4.0858 | 15.8967 | 6.6634 | 4.8578 | 5.8866 | 2.3423 | 3.0593 | 99.8631 | L3S2 | -957.19 | 58.4105 | 3.8558 | 16.4691 | 7.3872 | 2.6624 | 7.1463 | 3.036 | 1.0327 | 99.3544 | L1S2 | -435 | 55.2039 | 1.4776 | 17.6609 | 8.089 | 3.4948 | 7.0306 | 3.7356 | 3.3076 | 99.5796 | L1S2
23.6 | 51.2879 | 1.6901 | 14.0231 | 11.2015 | 6.5883 | 10.603 | 3.1183 | 1.4877 | 98.9516 | BS1&2B_L3_S2 | 36 | 50.8629 | 1.8832 | 13.8129 | 11.4383 | 6.7134 | 10.8022 | 3.0103 | 1.4769 | 98.5167 | BS3&4B_L2_S2 | 433.7 | 52.4087 | 1.837 | 13.8958 | 9.917 | 6.5706 | 10.6277 | 3.1625 | 1.5806 | 97.6385 | BS5&6B_L2_S2 | 198.5 | 52.1041 | 1.8789 | 14.3188 | 11.0129 | 5.624 | 10.4642 | 3.0725 | 1.5247 | 98.5711 | BS7&8B_L3_S2 | 92.7 | 51.3397 | 1.9123 | 14.3318 | 11.0726 | 6.6 | 10.0161 | 3.1081 | 1.6195 | 99.0931 | BS9&10B_L3_S2 | 361.8 | 51.9191 | 1.9395 | 14.005 | 11.1865 | 6.724 | 10.6123 | 2.0419 | 1.5718 | 98.9748 | BS11&12B_L1_S2 | 397.7 | 52.45 | 1.9654 | 13.7685 | 11.3207 | 6.589 | 10.6572 | 3.1656 | 0.0836 | 99.035 | BS13&14B_L3_S2 | 242.9 | 50.7244 | 1.993 | 14.3107 | 11.5544 | 5.5207 | 10.3542 | 2.8829 | 2.6596 | 99.0447 | BS17&18B_L1_S3 | 501.3 | 50.8153 | 1.9301 | 12.6167 | 11.5412 | 6.7827 | 11.8973 | 2.9121 | 1.5046 | 98.8242 | BS19&20B_L3_S2 | -647.2123 | 56.9588 | 4.1912 | 15.9717 | 6.6785 | 4.8253 | 5.9582 | 2.358 | 3.0583 | 100.1016 | L2S2 | -951.71 | 57.793 | 3.9974 | 16.7076 | 7.4573 | 2.6597 | 7.2119 | 3.1098 | 1.0633 | 99.9517 | L3S2 | -425 | 54.9173 | 1.5014 | 17.8062 | 8.1554 | 3.5245 | 7.1778 | 3.7432 | 3.1742 | 99.9731 | L3S2
1.7 | 51.0091 | 1.9254 | 14.2147 | 11.126 | 6.6335 | 10.6299 | 2.9988 | 1.4626 | 98.8306 | BS1&2B_L1_S2 | 21.3 | 50.7751 | 1.8932 | 13.9821 | 11.5224 | 6.7161 | 10.6718 | 2.9988 | 1.4405 | 99.2053 | BS3&4B_L1_S2 | 418.9 | 52.2115 | 1.9502 | 14.0467 | 10.0401 | 6.5024 | 10.493 | 3.214 | 1.5421 | 98.1952 | BS5&6B_L1_S2 | 172.3 | 51.8875 | 1.9654 | 14.3443 | 11.0394 | 5.6528 | 10.4268 | 3.1171 | 1.5666 | 98.7627 | BS7&8B_L2_S2 | 90.9 | 51.0599 | 1.956 | 14.5092 | 11.0769 | 6.5255 | 10.0299 | 3.1926 | 1.65 | 99.3447 | BS9&10B_L1_S2 | 361.2 | 51.8413 | 1.9911 | 13.9602 | 11.2583 | 6.7589 | 10.5637 | 2.1166 | 1.5097 | 99.1899 | BS11&12B_L3_S2 | 378.8 | 52.3721 | 1.9987 | 13.8786 | 11.2822 | 6.5212 | 10.6522 | 3.1855 | 0.1095 | 99.3314 | BS13&14B_L1_S2 | 241.7 | 50.7525 | 2.0076 | 14.3105 | 11.4282 | 5.47 | 10.4275 | 2.9274 | 2.6763 | 98.7053 | BS17&18B_L3_S3 | 488.6 | 50.8838 | 1.9561 | 12.6479 | 11.4363 | 6.7817 | 11.8189 | 2.9483 | 1.5272 | 99.0255 | BS19&20B_L1_S2 | -586.8314 | 57.005 | 4.1034 | 15.9895 | 6.7313 | 4.8136 | 5.9183 | 2.453 | 2.9859 | 99.9435 | L1S2 | -896.69 | 58.2331 | 3.8987 | 16.5541 | 7.425 | 2.5814 | 7.2132 | 3.0602 | 1.0343 | 99.4133 | L2S2 | -415.01 | 55.4477 | 1.3987 | 17.5957 | 8.0338 | 3.389 | 7.1224 | 3.7834 | 3.2293 | 99.2198 | L2S2
-4.8 | 51.1593 | 2.0276 | 13.9522 | 11.0804 | 6.5504 | 10.6351 | 3.1112 | 1.4837 | 98.1961 | BS1&2B_L2_S2 | 19.3 | 50.6917 | 1.9821 | 13.9584 | 11.5374 | 6.7367 | 10.6631 | 2.9715 | 1.4592 | 98.4177 | BS3&4B_L3_S2 | 406.7 | 51.9775 | 1.9783 | 14.1164 | 10.0056 | 6.5983 | 10.6466 | 3.1159 | 1.5613 | 98.4728 | BS5&6B_L3_S2 | 165.9 | 51.8591 | 1.9774 | 14.3309 | 10.9688 | 5.7062 | 10.421 | 3.1674 | 1.5692 | 98.442 | BS7&8B_L1_S2 | 87.7 | 51.1506 | 1.9395 | 14.1838 | 11.1624 | 6.5964 | 10.0983 | 3.2146 | 1.6545 | 99.3571 | BS9&10B_L2_S2 | 347.8 | 51.8366 | 1.9712 | 14.0691 | 11.1508 | 6.7335 | 10.6024 | 2.0917 | 1.5447 | 99.1141 | BS11&12B_L2_S2 | 367.1 | 52.4381 | 2.0097 | 13.9761 | 11.0045 | 6.6005 | 10.6026 | 3.2374 | 0.1311 | 99.1333 | BS13&14B_L2_S2 | 207.2 | 50.6027 | 2.0409 | 14.2518 | 11.5233 | 5.6274 | 10.3878 | 3.0023 | 2.564 | 98.542 | BS17&18B_L2_S2 | 475 | 50.8746 | 1.98 | 12.6071 | 11.6229 | 6.6644 | 11.9204 | 2.8301 | 1.5004 | 98.8352 | BS19&20B_L2_S2 | -586.7728 | 57.2298 | 4.2065 | 16.0091 | 6.4957 | 4.785 | 5.8262 | 2.4631 | 2.9846 | 99.7246 | L3S2 | -895.67 | 58.1931 | 3.7632 | 16.5267 | 7.4656 | 2.6247 | 7.2444 | 3.133 | 1.0493 | 99.6748 | L1S2 | -405 | 55.2872 | 1.5225 | 17.6124 | 8.0319 | 3.4392 | 7.1351 | 3.7594 | 3.2123 | 99.4641 | L1S2
-16.4 | 50.6908 | 2.1423 | 14.1449 | 11.2733 | 6.5994 | 10.7172 | 2.977 | 1.455 | 98.7142 | BS1&2B_L3_S2 | -4 | 51.0037 | 1.9282 | 14.0558 | 11.3392 | 6.6816 | 10.6411 | 2.9367 | 1.4139 | 97.7585 | BS3&4B_L2_S2 | 393.7 | 52.1181 | 1.9908 | 14.146 | 9.919 | 6.531 | 10.5553 | 3.2051 | 1.5347 | 97.8819 | BS5&6B_L2_S2 | 158.5 | 51.8277 | 1.9695 | 14.3604 | 11.0345 | 5.7304 | 10.4652 | 3.0694 | 1.543 | 98.7353 | BS7&8B_L3_S2 | 52.7 | 51.05 | 1.9666 | 14.2822 | 10.9981 | 6.6292 | 10.3326 | 3.1555 | 1.5858 | 99.0663 | BS9&10B_L3_S2 | 321.8 | 52.0232 | 2.0096 | 13.9153 | 10.9672 | 6.7344 | 10.6169 | 2.1776 | 1.5559 | 98.9527 | BS11&12B_L1_S2 | 357.7 | 52.1956 | 2.008 | 13.8736 | 11.3423 | 6.6238 | 10.5916 | 3.258 | 0.1071 | 99.3649 | BS13&14B_L3_S2 | 202.9 | 50.6744 | 2.0106 | 14.3753 | 11.4477 | 5.5627 | 10.4079 | 2.9407 | 2.5808 | 99.1533 | BS17&18B_L1_S3 | 462.3 | 50.7273 | 2.0304 | 12.8197 | 11.436 | 6.7318 | 11.8598 | 2.896 | 1.499 | 98.3986 | BS19&20B_L3_S2 | -586.0823 | 57.3632 | 4.0248 | 15.9518 | 6.4378 | 4.8052 | 5.943 | 2.5002 | 2.974 | 99.5798 | L2S2 | -890.01 | 58.0667 | 3.9972 | 16.5199 | 7.4524 | 2.6734 | 7.2179 | 3.0376 | 1.0349 | 99.5818 | L3S2 | -395 | 55.2181 | 1.4309 | 17.6475 | 8.0966 | 3.4974 | 7.1096 | 3.7439 | 3.256 | 99.5439 | L3S2
-38.3 | 50.262 | 2.3467 | 14.2635 | 11.3605 | 6.7157 | 10.6297 | 3.0123 | 1.4095 | 99.1815 | BS1&2B_L1_S2 | -18.7 | 50.501 | 1.9783 | 14.3824 | 11.3189 | 6.6655 | 10.6971 | 2.9933 | 1.4635 | 98.7898 | BS3&4B_L1_S2 | 378.9 | 52.0089 | 1.901 | 14.1557 | 10.0481 | 6.5411 | 10.5985 | 3.1879 | 1.5587 | 98.4316 | BS5&6B_L1_S2 | 132.3 | 51.8129 | 1.8793 | 14.2057 | 11.0102 | 5.8731 | 10.4908 | 3.1709 | 1.557 | 98.8265 | BS7&8B_L2_S2 | 50.9 | 50.6979 | 1.8843 | 14.5197 | 11.2246 | 6.6273 | 10.3326 | 3.1165 | 1.5973 | 99.2106 | BS9&10B_L1_S2 | 321.2 | 51.8032 | 2.0297 | 14.0472 | 11.0851 | 6.7289 | 10.5907 | 2.1428 | 1.5723 | 99.2823 | BS11&12B_L3_S2 | 338.8 | 52.1231 | 1.9727 | 13.7952 | 11.1788 | 6.6202 | 10.8348 | 3.3223 | 0.153 | 99.6975 | BS13&14B_L1_S2 | 201.7 | 50.6698 | 1.956 | 14.345 | 11.5031 | 5.6087 | 10.4682 | 2.8938 | 2.5554 | 99.006 | BS17&18B_L3_S3 | 448.6 | 50.8653 | 1.9401 | 12.6878 | 11.527 | 6.6641 | 11.8333 | 2.9636 | 1.5187 | 99.2081 | BS19&20B_L1_S2 | -525.4528 | 56.9608 | 4.2742 | 15.9463 | 6.6852 | 4.8132 | 5.8554 | 2.5264 | 2.9385 | 100.0459 | L3S2 | -835.72 | 58.1139 | 3.8044 | 16.5803 | 7.4468 | 2.5862 | 7.2712 | 3.0962 | 1.101 | 99.5483 | L2S2 | -385.01 | 55.2313 | 1.5162 | 17.6829 | 8.0423 | 3.5059 | 7.0549 | 3.8077 | 3.1588 | 99.66 | L2S2
-44.8 | 50.1815 | 2.4636 | 14.1527 | 11.4185 | 6.5652 | 10.7449 | 3.0185 | 1.455 | 99.0425 | BS1&2B_L2_S2 | -20.7 | 50.359 | 1.9555 | 14.5292 | 11.4069 | 6.6954 | 10.7232 | 2.906 | 1.4247 | 98.0691 | BS3&4B_L3_S2 | 366.7 | 52.1138 | 1.9288 | 14.0414 | 10.0507 | 6.4991 | 10.6379 | 3.1893 | 1.539 | 97.9278 | BS5&6B_L3_S2 | 125.9 | 51.9854 | 1.9788 | 14.2141 | 10.9322 | 5.8293 | 10.4694 | 3.0481 | 1.5427 | 98.3159 | BS7&8B_L1_S2 | 47.7 | 50.8499 | 2.0358 | 14.3536 | 11.1677 | 6.5565 | 10.3038 | 3.1304 | 1.6024 | 99.0771 | BS9&10B_L2_S2 | 307.8 | 51.8802 | 2.0649 | 14.0435 | 11.102 | 6.6792 | 10.5194 | 2.1301 | 1.5807 | 99.016 | BS11&12B_L2_S2 | 327.1 | 52.2779 | 1.9738 | 13.8972 | 11.1862 | 6.6347 | 10.6252 | 3.2054 | 0.1997 | 99.405 | BS13&14B_L2_S2 | 167.2 | 50.9188 | 2.0316 | 14.1454 | 11.3926 | 5.7257 | 10.3874 | 2.9238 | 2.4749 | 98.3427 | BS17&18B_L2_S2 | 436 | 50.7039 | 1.9704 | 12.7757 | 11.5944 | 6.7251 | 11.8849 | 2.8567 | 1.489 | 99.0311 | BS19&20B_L2_S2 | -524.9614 | 57.4897 | 4.192 | 15.6766 | 6.4871 | 4.681 | 5.9197 | 2.5855 | 2.9684 | 99.5258 | L1S2 | -834.14 | 58.2256 | 3.7612 | 16.5096 | 7.3401 | 2.7126 | 7.2196 | 3.1559 | 1.0754 | 99.3116 | L1S2 | -365 | 55.4833 | 1.4881 | 17.6574 | 7.9414 | 3.4738 | 7.1004 | 3.7081 | 3.1475 | 99.5192 | L3S2
-56.4 | 50.1348 | 2.5501 | 14.0782 | 11.3986 | 6.6829 | 10.7056 | 3.0043 | 1.4456 | 98.8932 | BS1&2B_L3_S2 | -44 | 49.4737 | 1.9967 | 14.9249 | 11.5885 | 6.8059 | 10.7399 | 3.0472 | 1.4232 | 99.2249 | BS3&4B_L2_S2 | 353.7 | 51.9486 | 1.9669 | 14.2682 | 9.954 | 6.5824 | 10.5847 | 3.1218 | 1.5734 | 98.2361 | BS5&6B_L2_S2 | 118.5 | 51.8189 | 1.9013 | 14.2267 | 11.0767 | 5.8533 | 10.4847 | 3.1277 | 1.5108 | 98.5158 | BS7&8B_L3_S2 | 12.7 | 50.8115 | 1.9272 | 14.1668 | 11.1757 | 6.6488 | 10.6055 | 3.098 | 1.5664 | 98.7735 | BS9&10B_L3_S2 | 281.8 | 51.8443 | 2.0031 | 13.8872 | 11.0762 | 6.8215 | 10.6015 | 2.2161 | 1.5501 | 99.134 | BS11&12B_L1_S2 | 317.7 | 52.7746 | 1.9215 | 13.8319 | 11.0298 | 6.5357 | 10.6091 | 3.152 | 0.1455 | 98.6534 | BS13&14B_L3_S2 | 162.9 | 50.9493 | 1.9808 | 14.256 | 11.3459 | 5.6612 | 10.3726 | 3.0349 | 2.3992 | 98.7781 | BS17&18B_L1_S3 | 423.3 | 50.6836 | 2.0144 | 12.8012 | 11.4213 | 6.7313 | 11.8902 | 2.9143 | 1.5437 | 98.7837 | BS19&20B_L3_S2 | -524.9523 | 56.9931 | 4.1959 | 15.8865 | 6.7101 | 4.7391 | 5.9269 | 2.6035 | 2.9449 | 99.8632 | L2S2 | -828.29 | 58.0464 | 3.7704 | 16.6861 | 7.4747 | 2.6606 | 7.1292 | 3.1905 | 1.0421 | 99.8061 | L3S2 | -355 | 55.2508 | 1.4581 | 17.7253 | 7.9687 | 3.5662 | 7.1394 | 3.7833 | 3.1082 | 99.4546 | L2S2
-69.8 | 49.8301 | 2.805 | 14.1945 | 11.4171 | 6.6438 | 10.7454 | 2.9485 | 1.4156 | 98.6213 | BS1&2B_L2_S3 | -58.7 | 49.6801 | 1.96 | 15.1837 | 11.3825 | 6.72 | 10.7065 | 2.9678 | 1.3995 | 99.3056 | BS3&4B_L1_S2 | 338.9 | 52.1805 | 1.8838 | 14.019 | 10.0565 | 6.5302 | 10.5762 | 3.1865 | 1.5673 | 98.3676 | BS5&6B_L1_S2 | 92.3 | 51.5729 | 1.9244 | 14.3474 | 10.9511 | 6.0777 | 10.4958 | 3.1096 | 1.5212 | 98.6833 | BS7&8B_L2_S2 | 10.9 | 50.4226 | 2.0913 | 14.3734 | 11.254 | 6.6611 | 10.5739 | 3.0473 | 1.5763 | 99.1407 | BS9&10B_L1_S2 | 281.2 | 51.7791 | 2.0364 | 13.9191 | 11.0389 | 6.7892 | 10.6279 | 2.2645 | 1.5449 | 99.0245 | BS11&12B_L3_S2 | 298.8 | 52.4249 | 1.9273 | 13.9745 | 11.1157 | 6.4599 | 10.6312 | 3.2502 | 0.2164 | 99.4312 | BS13&14B_L1_S2 | 161.7 | 51.0516 | 1.9373 | 14.3633 | 11.2107 | 5.7065 | 10.358 | 2.9154 | 2.4572 | 98.6302 | BS17&18B_L3_S3 | 408.6 | 50.5533 | 1.9001 | 12.8674 | 11.6903 | 6.6556 | 11.8955 | 2.9351 | 1.5027 | 99.3131 | BS19&20B_L1_S2 | -464.1428 | 57.1299 | 4.0662 | 15.9432 | 6.4792 | 4.8351 | 5.8244 | 2.7365 | 2.9855 | 99.7692 | L3S2 | -774.78 | 58.2343 | 3.8527 | 16.4741 | 7.4124 | 2.62 | 7.174 | 3.1558 | 1.0767 | 99.4451 | L2S2 | -345 | 55.4423 | 1.551 | 17.6957 | 7.9141 | 3.4984 | 7.0467 | 3.7498 | 3.102 | 99.3487 | L1S2
-82.4 | 49.6209 | 2.8882 | 14.1059 | 11.5894 | 6.6041 | 10.7563 | 3.0395 | 1.3957 | 98.9761 | BS1&2B_L3_S3 | -60.7 | 50.1048 | 1.9497 | 14.9318 | 11.2413 | 6.6651 | 10.6747 | 3.0015 | 1.4312 | 97.7568 | BS3&4B_L3_S2 | 326.7 | 52.3406 | 1.8695 | 13.9899 | 9.9376 | 6.6357 | 10.4796 | 3.1515 | 1.5956 | 97.8209 | BS5&6B_L3_S2 | 85.9 | 51.6334 | 1.8601 | 14.3375 | 11.0561 | 6.1021 | 10.4622 | 3.0325 | 1.5161 | 98.6018 | BS7&8B_L1_S2 | 7.7 | 50.5861 | 1.9629 | 14.0664 | 11.2548 | 6.8483 | 10.694 | 3.0264 | 1.5611 | 99.0311 | BS9&10B_L2_S2 | 267.8 | 52.0381 | 1.9541 | 13.7682 | 10.9579 | 6.7596 | 10.5515 | 2.3699 | 1.6007 | 98.6856 | BS11&12B_L2_S2 | 287.1 | 52.1261 | 1.9482 | 13.9552 | 11.1957 | 6.5929 | 10.6921 | 3.2129 | 0.2769 | 99.6823 | BS13&14B_L2_S2 | 127.2 | 51.2596 | 1.9324 | 14.263 | 11.2392 | 5.7447 | 10.342 | 2.9324 | 2.2867 | 98.0435 | BS17&18B_L2_S2 | 397 | 50.7203 | 1.9578 | 12.8596 | 11.6817 | 6.6838 | 11.8178 | 2.8204 | 1.4589 | 99.0903 | BS19&20B_L2_S2 | -463.8323 | 57.1198 | 4.1654 | 15.7966 | 6.6781 | 4.7648 | 5.7932 | 2.6672 | 3.0149 | 99.4872 | L2S2 | -772.62 | 58.254 | 3.8856 | 16.4453 | 7.3289 | 2.6353 | 7.2247 | 3.1675 | 1.0587 | 99.2408 | L1S2 | -335 | 55.1998 | 1.4696 | 17.8691 | 7.9744 | 3.4016 | 7.1578 | 3.7842 | 3.1435 | 99.7513 | L3S2
-88.3 | 49.7136 | 2.9462 | 14.2069 | 11.3282 | 6.7608 | 10.6276 | 2.9905 | 1.4261 | 98.898 | BS1&2B_L1_S3 | -84 | 49.3737 | 1.9706 | 15.2536 | 11.6488 | 6.6709 | 10.6591 | 3.018 | 1.4053 | 98.6991 | BS3&4B_L2_S2 | 313.7 | 51.9986 | 1.9758 | 14.0875 | 9.9427 | 6.623 | 10.5811 | 3.1885 | 1.6029 | 98.1206 | BS5&6B_L2_S2 | 78.5 | 51.5755 | 1.9166 | 14.3424 | 10.9723 | 6.1522 | 10.4654 | 3.0704 | 1.5052 | 98.5528 | BS7&8B_L3_S2 | -27.3 | 50.1731 | 2.0605 | 14.4258 | 11.4006 | 6.6754 | 10.7866 | 2.9542 | 1.5237 | 98.8323 | BS9&10B_L3_S2 | 241.8 | 51.945 | 2.062 | 13.8944 | 10.9912 | 6.6063 | 10.6108 | 2.3382 | 1.5521 | 99.0868 | BS11&12B_L1_S2 | 277.7 | 52.2754 | 2.008 | 13.8083 | 11.1077 | 6.6036 | 10.7627 | 3.2268 | 0.2076 | 98.9982 | BS13&14B_L3_S2 | 122.9 | 50.8502 | 1.9759 | 14.2817 | 11.3376 | 5.8997 | 10.3671 | 2.9841 | 2.3038 | 98.8378 | BS17&18B_L1_S3 | 384.3 | 50.8067 | 1.9461 | 12.7755 | 11.5252 | 6.6779 | 11.8697 | 2.8927 | 1.5061 | 98.6862 | BS19&20B_L3_S2 | -463.0914 | 57.099 | 4.0789 | 15.9682 | 6.5791 | 4.7893 | 5.7759 | 2.7574 | 2.9522 | 100.0371 | L1S2 | -766.57 | 58.0444 | 4.0148 | 16.3211 | 7.3003 | 2.753 | 7.2582 | 3.2361 | 1.0721 | 99.7502 | L3S2 | -325 | 55.4289 | 1.5051 | 17.6128 | 7.9756 | 3.5225 | 7.0646 | 3.8143 | 3.0762 | 99.5945 | L2S2
-109.8 | 49.4232 | 3.0985 | 14.1554 | 11.3895 | 6.7564 | 10.7383 | 2.9914 | 1.4474 | 99.1583 | BS1&2B_L2_S3 | -98.7 | 49.6496 | 1.91 | 15.3394 | 11.2262 | 6.7859 | 10.7071 | 2.928 | 1.4537 | 99.0929 | BS3&4B_L1_S2 | 298.9 | 52.2974 | 1.9616 | 13.9566 | 10.0852 | 6.5913 | 10.515 | 3.0461 | 1.5468 | 98.0665 | BS5&6B_L1_S2 | 52.3 | 51.3885 | 1.9124 | 14.2034 | 11.1502 | 6.3475 | 10.52 | 3.0044 | 1.4735 | 98.5823 | BS7&8B_L2_S2 | -43.3 | 50.3981 | 1.9487 | 14.2594 | 11.3368 | 6.658 | 10.9318 | 2.905 | 1.5622 | 98.812 | BS9&10B_L2_S3 | 241.2 | 51.6321 | 2.0496 | 13.9462 | 11.0249 | 6.7993 | 10.6056 | 2.4087 | 1.5336 | 99.4434 | BS11&12B_L3_S2 | 258.8 | 52.4209 | 1.9872 | 13.8271 | 10.9583 | 6.5306 | 10.7098 | 3.2529 | 0.3134 | 98.8355 | BS13&14B_L1_S2 | 87.2 | 50.7641 | 1.9281 | 14.4317 | 11.1288 | 6.1817 | 10.3953 | 3.0402 | 2.1301 | 98.7551 | BS17&18B_L2_S2 | 368.6 | 50.7192 | 2.0383 | 12.747 | 11.5326 | 6.7889 | 11.8174 | 2.8489 | 1.5077 | 99.6819 | BS19&20B_L1_S2 | -434.4323 | 56.6426 | 4.1925 | 16.0494 | 6.6948 | 4.8268 | 5.8368 | 2.7552 | 3.0019 | 100.1668 | L2S2 | -713.82 | 58.173 | 3.8327 | 16.5085 | 7.3553 | 2.6378 | 7.1459 | 3.2854 | 1.0614 | 99.5182 | L2S2 | -315 | 55.1192 | 1.4135 | 18.0225 | 8.0024 | 3.5271 | 7.1602 | 3.7116 | 3.0435 | 99.9616 | L1S2
-126.8 | 49.6993 | 3.1151 | 14.1571 | 11.452 | 6.6314 | 10.6335 | 2.9278 | 1.3838 | 98.7921 | BS1&2B_L3_S3 | -100.7 | 49.5475 | 1.9781 | 15.4474 | 11.3504 | 6.7361 | 10.5566 | 2.9871 | 1.3967 | 98.1317 | BS3&4B_L3_S2 | 286.7 | 52.0767 | 1.9504 | 14.1037 | 10.004 | 6.5125 | 10.6065 | 3.1691 | 1.5771 | 98.4022 | BS5&6B_L3_S2 | 45.9 | 51.34 | 1.9751 | 14.2458 | 11.0857 | 6.3349 | 10.494 | 3.0451 | 1.4794 | 98.4951 | BS7&8B_L1_S2 | -67.3 | 49.8034 | 1.9554 | 14.4839 | 11.4751 | 6.8239 | 10.9837 | 2.9436 | 1.531 | 99.3515 | BS9&10B_L3_S3 | 227.8 | 52.1162 | 1.997 | 13.8854 | 10.9556 | 6.5604 | 10.5011 | 2.4047 | 1.5796 | 98.477 | BS11&12B_L2_S2 | 247.1 | 52.2082 | 1.9631 | 14.0053 | 11.0521 | 6.4977 | 10.7044 | 3.1945 | 0.3747 | 99.351 | BS13&14B_L2_S2 | 82.9 | 51.086 | 2.0351 | 14.3114 | 11.0788 | 6.0126 | 10.4007 | 3.028 | 2.0473 | 98.8222 | BS17&18B_L1_S3 | 358 | 50.9986 | 1.9043 | 12.7624 | 11.5055 | 6.7812 | 11.7618 | 2.8209 | 1.4653 | 98.692 | BS19&20B_L2_S2 | -434.1428 | 56.8052 | 4.1399 | 16.0623 | 6.5175 | 4.7954 | 5.8809 | 2.8092 | 2.9896 | 100.3463 | L3S2 | -711.1 | 57.8588 | 4.0153 | 16.5985 | 7.3703 | 2.6437 | 7.2396 | 3.2358 | 1.038 | 99.9429 | L1S2 | -305 | 55.1817 | 1.5129 | 17.8705 | 7.8813 | 3.522 | 7.181 | 3.7979 | 3.0527 | 99.5631 | L3S2
-128.3 | 49.4277 | 3.1894 | 14.1403 | 11.3618 | 6.7442 | 10.7336 | 2.9978 | 1.4052 | 99.0715 | BS1&2B_L1_S3 | -124 | 49.4654 | 1.9924 | 15.3669 | 11.3936 | 6.7523 | 10.7149 | 2.9203 | 1.3941 | 98.3192 | BS3&4B_L2_S2 | 273.7 | 52.0275 | 1.8764 | 14.1122 | 10.0538 | 6.5725 | 10.6026 | 3.179 | 1.576 | 98.3908 | BS5&6B_L2_S2 | 38.5 | 51.0942 | 1.9755 | 14.2911 | 11.0501 | 6.4884 | 10.5934 | 3.0125 | 1.4948 | 98.5955 | BS7&8B_L3_S2 | -83.3 | 49.6953 | 2.0559 | 14.3843 | 11.4522 | 6.7804 | 11.1324 | 2.9815 | 1.5181 | 99.2526 | BS9&10B_L2_S3 | 201.8 | 52.0811 | 2.0403 | 13.8055 | 10.949 | 6.568 | 10.4683 | 2.4884 | 1.5994 | 98.7842 | BS11&12B_L1_S2 | 237.7 | 52.2428 | 1.9881 | 13.8092 | 11.0954 | 6.4944 | 10.7519 | 3.2982 | 0.3201 | 99.3388 | BS13&14B_L3_S2 | 81.7 | 50.7342 | 1.9302 | 14.3145 | 11.3275 | 6.2236 | 10.3792 | 3.0558 | 2.035 | 99.02 | BS17&18B_L3_S4 | 345.3 | 50.6255 | 1.9985 | 12.8835 | 11.4993 | 6.7759 | 11.811 | 2.8578 | 1.5486 | 98.8704 | BS19&20B_L3_S2 | -433.0814 | 57.3396 | 3.9582 | 15.8569 | 6.502 | 4.7251 | 5.8411 | 2.8383 | 2.9388 | 99.7415 | L1S2 | -704.86 | 58.0721 | 3.8468 | 16.5305 | 7.3729 | 2.6241 | 7.2092 | 3.265 | 1.0794 | 99.4687 | L3S2 | -295 | 55.3935 | 1.5131 | 17.8854 | 7.8705 | 3.5035 | 7.1147 | 3.7621 | 2.9572 | 99.4001 | L2S2
-149.8 | 49.988 | 3.097 | 14.0201 | 11.195 | 6.6171 | 10.6582 | 2.9939 | 1.4307 | 98.4207 | BS1&2B_L2_S3 | -138.7 | 49.6415 | 1.9636 | 15.4047 | 11.3189 | 6.5668 | 10.6981 | 2.985 | 1.4213 | 98.4718 | BS3&4B_L1_S2 | 258.9 | 52.2757 | 2.0174 | 14.09 | 9.9593 | 6.5072 | 10.5424 | 3.0245 | 1.5834 | 97.9444 | BS5&6B_L1_S2 | 12.3 | 50.6814 | 1.9845 | 14.4517 | 11.3233 | 6.6047 | 10.4726 | 3.0369 | 1.445 | 99.0093 | BS7&8B_L2_S2 | -87.1 | 49.3399 | 2.0224 | 14.5582 | 11.5891 | 6.852 | 11.2119 | 2.9482 | 1.4784 | 99.7328 | BS9&10B_L1_S3 | 201.2 | 51.941 | 2.0397 | 13.8818 | 10.9483 | 6.6532 | 10.5491 | 2.458 | 1.5289 | 98.8165 | BS11&12B_L3_S2 | 218.8 | 52.2333 | 1.9327 | 13.7907 | 11.1341 | 6.5834 | 10.7276 | 3.1889 | 0.4095 | 99.2448 | BS13&14B_L1_S2 | 42.9 | 50.5883 | 1.9882 | 14.3565 | 11.2686 | 6.5139 | 10.4294 | 3.0177 | 1.8375 | 99.2131 | BS17&18B_L1_S3 | 328.6 | 50.831 | 2.0058 | 12.7123 | 11.4428 | 6.7921 | 11.8585 | 2.8638 | 1.4939 | 99.1624 | BS19&20B_L1_S2 | -405.0323 | 56.7673 | 4.1616 | 15.9756 | 6.5056 | 4.8945 | 5.8595 | 2.9059 | 2.93 | 99.9833 | L2S2 | -652.87 | 57.9111 | 4.0507 | 16.5312 | 7.3261 | 2.5659 | 7.1498 | 3.368 | 1.0972 | 99.8413 | L2S2 | -285.01 | 55.1857 | 1.5697 | 17.6984 | 8.0258 | 3.5466 | 7.0751 | 3.8292 | 3.0695 | 99.9053 | L1S2
-168.3 | 49.3563 | 3.3209 | 14.2678 | 11.166 | 6.7793 | 10.6339 | 3.0063 | 1.4694 | 99.3 | BS1&2B_L1_S3 | -140.7 | 49.4283 | 1.922 | 15.6174 | 11.3517 | 6.6222 | 10.6849 | 2.9678 | 1.4058 | 98.0775 | BS3&4B_L3_S2 | 246.7 | 52.1397 | 1.9619 | 14.0908 | 10.1947 | 6.4757 | 10.4661 | 3.1277 | 1.5432 | 98.0841 | BS5&6B_L3_S2 | 5.9 | 50.6399 | 1.9819 | 14.4372 | 11.2475 | 6.732 | 10.5347 | 2.9413 | 1.4854 | 98.625 | BS7&8B_L1_S2 | -107.3 | 49.7761 | 1.9967 | 14.2724 | 11.4913 | 6.7169 | 11.2783 | 2.9396 | 1.5286 | 98.9382 | BS9&10B_L3_S3 | 187.8 | 52.0269 | 1.9558 | 13.8587 | 10.9211 | 6.7174 | 10.4411 | 2.518 | 1.561 | 98.83 | BS11&12B_L2_S2 | 207.1 | 52.0959 | 2.0172 | 13.8428 | 11.0446 | 6.6289 | 10.7156 | 3.1227 | 0.5323 | 99.241 | BS13&14B_L2_S2 | 41.7 | 50.7262 | 1.9334 | 14.3519 | 11.2271 | 6.3555 | 10.5693 | 3.0375 | 1.799 | 98.7268 | BS17&18B_L3_S4 | 319 | 50.6593 | 1.9896 | 12.7651 | 11.7368 | 6.8157 | 11.7794 | 2.8126 | 1.4417 | 99.2013 | BS19&20B_L2_S2 | -404.1528 | 56.7213 | 4.1439 | 16.1008 | 6.5969 | 4.784 | 5.8465 | 2.8596 | 2.947 | 100.1857 | L3S2 | -649.57 | 58.0859 | 3.8493 | 16.6517 | 7.2984 | 2.6039 | 7.0929 | 3.36 | 1.0579 | 99.8165 | L1S2 | -275 | 55.4379 | 1.5567 | 17.7927 | 7.7835 | 3.6102 | 7.0707 | 3.7852 | 2.9631 | 99.5437 | L3S2
-171.3 | 49.925 | 3.1144 | 14.0372 | 11.3223 | 6.4631 | 10.6432 | 3.0364 | 1.4583 | 98.5486 | BS1&2B_L3_S3 | -164 | 49.3151 | 2.0208 | 15.5985 | 11.3924 | 6.6663 | 10.6552 | 2.9297 | 1.422 | 98.1692 | BS3&4B_L2_S2 | 233.7 | 51.8158 | 1.977 | 14.1275 | 10.1706 | 6.5771 | 10.4907 | 3.2242 | 1.6172 | 98.2582 | BS5&6B_L2_S2 | -1.5 | 50.6359 | 1.9638 | 14.2965 | 11.3533 | 6.6992 | 10.6192 | 2.993 | 1.4391 | 98.5723 | BS7&8B_L3_S2 | -123.3 | 49.769 | 2.0927 | 14.2482 | 11.4747 | 6.662 | 11.3076 | 2.9141 | 1.5316 | 98.8848 | BS9&10B_L2_S3 | 161.8 | 52.1805 | 1.9617 | 13.8306 | 10.9002 | 6.5784 | 10.3994 | 2.5768 | 1.5724 | 98.4151 | BS11&12B_L1_S2 | 197.7 | 52.2607 | 1.9928 | 13.6072 | 11.1709 | 6.6078 | 10.6739 | 3.255 | 0.4317 | 98.7929 | BS13&14B_L3_S2 | 7.2 | 51.0043 | 1.9486 | 14.1288 | 11.1114 | 6.6169 | 10.6311 | 2.9677 | 1.5913 | 97.7319 | BS17&18B_L2_S3 | 306.3 | 50.9748 | 1.9585 | 12.7015 | 11.5646 | 6.6892 | 11.6841 | 2.9343 | 1.493 | 98.5147 | BS19&20B_L3_S2 | -403.0814 | 57.2161 | 4.1272 | 15.8999 | 6.4347 | 4.7614 | 5.8356 | 2.7943 | 2.9308 | 99.6864 | L1S2 | -643.14 | 57.7066 | 3.882 | 16.6405 | 7.3747 | 2.7089 | 7.1574 | 3.4287 | 1.1012 | 99.8166 | L3S2 | -265 | 55.2136 | 1.5649 | 17.9228 | 7.8082 | 3.5328 | 7.0886 | 3.8931 | 2.976 | 99.8699 | L2S2
-189.8 | 49.5447 | 3.3795 | 14.1305 | 11.2826 | 6.6004 | 10.6147 | 3.0175 | 1.4302 | 98.865 | BS1&2B_L2_S3 | -178.7 | 48.9036 | 1.9819 | 15.8869 | 11.3373 | 6.7205 | 10.777 | 2.979 | 1.4139 | 99.3595 | BS3&4B_L1_S2 | 218.9 | 52.4596 | 1.8441 | 13.9699 | 9.9711 | 6.5022 | 10.5305 | 3.1536 | 1.5688 | 97.5954 | BS5&6B_L1_S2 | -27.7 | 50.7075 | 1.9568 | 14.2504 | 11.2724 | 6.8011 | 10.6125 | 2.9706 | 1.429 | 98.3123 | BS7&8B_L2_S2 | -127.1 | 49.2526 | 2.0184 | 14.3815 | 11.6159 | 6.8785 | 11.3987 | 2.9436 | 1.5108 | 99.7949 | BS9&10B_L1_S3 | 161.2 | 51.8434 | 2.0074 | 13.8737 | 10.9839 | 6.6343 | 10.4933 | 2.5995 | 1.5645 | 98.9256 | BS11&12B_L3_S2 | 178.8 | 52.2562 | 1.9503 | 13.8918 | 10.9464 | 6.5486 | 10.7064 | 3.1381 | 0.5623 | 98.9877 | BS13&14B_L1_S2 | 2.9 | 50.3819 | 2.0336 | 14.2909 | 11.2772 | 6.7742 | 10.6666 | 3.0422 | 1.5334 | 99.1775 | BS17&18B_L1_S3 | 288.6 | 50.6263 | 1.978 | 12.8051 | 11.6833 | 6.7035 | 11.7629 | 2.9549 | 1.486 | 99.7378 | BS19&20B_L1_S2 | -375.6323 | 57.3892 | 4.1584 | 15.5274 | 6.4963 | 4.7183 | 5.9233 | 2.8971 | 2.89 | 99.1602 | L2S2 | -591.91 | 58.1145 | 3.8332 | 16.3547 | 7.2745 | 2.6051 | 7.2599 | 3.4426 | 1.1155 | 99.4585 | L2S2 | -255 | 55.5812 | 1.4565 | 17.743 | 7.822 | 3.6359 | 7.028 | 3.8307 | 2.9027 | 99.5573 | L1S2
-208.3 | 49.423 | 3.3728 | 14.2202 | 11.2 | 6.7422 | 10.6242 | 2.977 | 1.4407 | 99.0051 | BS1&2B_L1_S3 | -180.7 | 49.4552 | 1.9326 | 15.6479 | 11.2827 | 6.6938 | 10.6218 | 2.9413 | 1.4247 | 98.2587 | BS3&4B_L3_S2 | 206.7 | 51.6243 | 1.9419 | 14.1203 | 10.2934 | 6.7458 | 10.5205 | 3.1554 | 1.5983 | 98.7702 | BS5&6B_L3_S2 | -34.1 | 50.4947 | 1.9611 | 14.3142 | 11.2611 | 6.901 | 10.6678 | 2.9531 | 1.4471 | 98.3582 | BS7&8B_L1_S2 | -147.3 | 49.6535 | 1.9731 | 14.2965 | 11.5157 | 6.7166 | 11.4377 | 2.9206 | 1.4862 | 99.0751 | BS9&10B_L3_S3 | 147.8 | 51.8646 | 2.008 | 14.0041 | 10.8125 | 6.6273 | 10.4329 | 2.6837 | 1.567 | 98.8595 | BS11&12B_L2_S2 | 167.1 | 51.767 | 2.038 | 13.9845 | 11.2236 | 6.5303 | 10.6091 | 3.1252 | 0.7223 | 99.4949 | BS13&14B_L2_S2 | 1.7 | 50.5199 | 1.8954 | 14.2647 | 11.3856 | 6.7543 | 10.6711 | 2.9768 | 1.5322 | 98.8653 | BS17&18B_L3_S4 | 280 | 50.8372 | 1.9159 | 12.8197 | 11.618 | 6.844 | 11.6947 | 2.7963 | 1.4742 | 99.1372 | BS19&20B_L2_S2 | -374.1428 | 57.0478 | 4.1068 | 16.0581 | 6.572 | 4.6496 | 5.7749 | 2.8917 | 2.8991 | 99.8669 | L3S2 | -588.05 | 58.0329 | 3.79 | 16.4412 | 7.3033 | 2.7262 | 7.1173 | 3.4715 | 1.1176 | 99.59 | L1S2 | -245.02 | 55.3511 | 1.511 | 17.8021 | 7.8259 | 3.5695 | 7.1532 | 3.9238 | 2.8634 | 99.9154 | L3S2
-215.7 | 49.5981 | 3.4547 | 14.0989 | 11.0758 | 6.583 | 10.7326 | 3.0228 | 1.4342 | 98.8459 | BS1&2B_L3_S3 | -204 | 49.7036 | 1.9647 | 15.5729 | 11.2754 | 6.5629 | 10.6854 | 2.862 | 1.3731 | 97.9052 | BS3&4B_L2_S2 | 193.7 | 51.9456 | 2.0179 | 14.0627 | 10.1474 | 6.5889 | 10.4718 | 3.1388 | 1.6268 | 98.0822 | BS5&6B_L2_S2 | -41.5 | 50.14 | 1.9669 | 14.4049 | 11.5201 | 6.9753 | 10.6694 | 2.913 | 1.4104 | 98.5021 | BS7&8B_L3_S2 | -163.3 | 49.3684 | 2.0132 | 14.2643 | 11.468 | 6.9131 | 11.5343 | 2.929 | 1.5099 | 99.4739 | BS9&10B_L2_S3 | 121.8 | 51.6957 | 1.8912 | 14.0068 | 11.015 | 6.5615 | 10.5573 | 2.7144 | 1.5581 | 99.1435 | BS11&12B_L1_S2 | 157.7 | 51.8215 | 1.8644 | 13.8254 | 11.0585 | 6.6544 | 10.7669 | 3.3814 | 0.6276 | 99.3912 | BS13&14B_L3_S2 | -32.8 | 50.7335 | 2.0519 | 14.1344 | 11.1829 | 6.832 | 10.8115 | 2.9622 | 1.2916 | 98.2542 | BS17&18B_L2_S3 | 267.3 | 50.7043 | 1.9694 | 12.799 | 11.5826 | 6.7745 | 11.7426 | 2.933 | 1.4946 | 98.7634 | BS19&20B_L3_S2 | -373.0914 | 56.8008 | 4.0889 | 15.9619 | 6.5784 | 4.8259 | 5.8973 | 2.9272 | 2.9196 | 100.0881 | L1S2 | -581.43 | 58.237 | 3.9249 | 16.3232 | 7.1828 | 2.5982 | 7.177 | 3.4755 | 1.0814 | 99.4351 | L3S2 | -235 | 55.6154 | 1.4918 | 17.6995 | 7.8679 | 3.5745 | 6.9855 | 3.894 | 2.8714 | 99.5425 | L2S2
-229.8 | 49.3712 | 3.3122 | 14.3144 | 11.3033 | 6.6104 | 10.6398 | 3.0104 | 1.4384 | 98.8469 | BS1&2B_L2_S3 | -218.7 | 49.2612 | 1.9907 | 15.7407 | 11.3076 | 6.728 | 10.6288 | 2.9464 | 1.3966 | 98.6892 | BS3&4B_L1_S2 | 178.9 | 52.0648 | 1.9049 | 14.0201 | 10.2623 | 6.5473 | 10.4291 | 3.1547 | 1.6168 | 98.2455 | BS5&6B_L1_S2 | -67.7 | 50.0455 | 1.9587 | 14.4278 | 11.5124 | 7.095 | 10.6438 | 2.8954 | 1.4214 | 98.3508 | BS7&8B_L2_S2 | -167.1 | 49.5082 | 2.0352 | 14.3224 | 11.5305 | 6.7335 | 11.4974 | 2.872 | 1.5008 | 99.1565 | BS9&10B_L1_S3 | 121.2 | 51.9904 | 1.8797 | 14.0171 | 10.8783 | 6.5458 | 10.4089 | 2.7423 | 1.5375 | 98.8226 | BS11&12B_L3_S2 | 138.8 | 51.7371 | 2.0326 | 13.696 | 11.1172 | 6.6673 | 10.7818 | 3.2016 | 0.7664 | 99.5947 | BS13&14B_L1_S2 | -37.1 | 50.5556 | 1.9456 | 14.1682 | 11.3211 | 6.9259 | 10.8046 | 3.0194 | 1.2596 | 98.6053 | BS17&18B_L1_S3 | 248.6 | 50.8918 | 1.9428 | 12.8387 | 11.5213 | 6.7726 | 11.6581 | 2.8583 | 1.5163 | 99.4331 | BS19&20B_L1_S2 | -346.2323 | 56.9648 | 4.1067 | 15.9866 | 6.4875 | 4.7198 | 5.7932 | 3.0219 | 2.9195 | 99.6908 | L2S2 | -530.98 | 57.9961 | 3.7719 | 16.4431 | 7.2591 | 2.6195 | 7.2377 | 3.5304 | 1.1422 | 99.5938 | L2S2 | -225.01 | 55.4059 | 1.5372 | 17.7934 | 7.7403 | 3.6729 | 7.0717 | 3.863 | 2.9156 | 99.8876 | L1S2
-248.3 | 49.2397 | 3.4454 | 14.3262 | 11.1837 | 6.6957 | 10.6134 | 3.0202 | 1.4756 | 99.1793 | BS1&2B_L1_S3 | -220.7 | 49.3413 | 2.0308 | 15.6615 | 11.149 | 6.791 | 10.6423 | 2.9879 | 1.3961 | 98.1736 | BS3&4B_L3_S2 | 166.7 | 51.8504 | 1.8771 | 14.0142 | 10.4183 | 6.6391 | 10.4895 | 3.1202 | 1.5912 | 98.4521 | BS5&6B_L3_S2 | -74.1 | 49.9232 | 1.9584 | 14.3685 | 11.5175 | 7.2923 | 10.652 | 2.8716 | 1.4164 | 98.8156 | BS7&8B_L1_S2 | -187.3 | 49.4011 | 1.9835 | 14.3511 | 11.4804 | 6.7343 | 11.6369 | 2.8376 | 1.5751 | 99.2726 | BS9&10B_L3_S3 | 107.8 | 51.5025 | 2.0312 | 14.145 | 10.8055 | 6.6789 | 10.4713 | 2.7444 | 1.6212 | 99.4784 | BS11&12B_L2_S2 | 127.1 | 51.9981 | 1.9659 | 13.7589 | 11.0712 | 6.5409 | 10.6336 | 3.1631 | 0.8682 | 99.0422 | BS13&14B_L2_S2 | -38.3 | 50.5534 | 1.9082 | 14.1418 | 11.3335 | 7.1043 | 10.7731 | 2.9429 | 1.2428 | 98.5616 | BS17&18B_L3_S4 | 241 | 50.9717 | 2.0328 | 12.7718 | 11.5384 | 6.7735 | 11.618 | 2.8528 | 1.441 | 98.7821 | BS19&20B_L2_S2 | -344.1328 | 57.0009 | 4.1372 | 15.798 | 6.4534 | 4.8509 | 5.8893 | 2.9723 | 2.898 | 99.9251 | L3S2 | -526.52 | 57.9048 | 3.9032 | 16.6137 | 7.2378 | 2.5788 | 7.1176 | 3.5327 | 1.1114 | 99.6239 | L1S2 | -215 | 55.371 | 1.5591 | 17.8375 | 7.6981 | 3.7474 | 6.9638 | 3.986 | 2.8371 | 99.9381 | L3S2
-260.2 | 49.6802 | 3.4018 | 14.0925 | 11.3063 | 6.5316 | 10.5581 | 2.9708 | 1.4586 | 98.4453 | BS1&2B_L3_S3 | -244 | 49.2847 | 1.9619 | 15.715 | 11.358 | 6.797 | 10.5711 | 2.9136 | 1.3988 | 98.4064 | BS3&4B_L2_S2 | 153.7 | 51.793 | 1.9586 | 14.1219 | 10.3693 | 6.4806 | 10.5074 | 3.1423 | 1.6269 | 98.2735 | BS5&6B_L2_S2 | -81.5 | 49.8254 | 2.0169 | 14.4684 | 11.4937 | 7.2844 | 10.7035 | 2.8169 | 1.3909 | 98.6863 | BS7&8B_L3_S2 | -203.3 | 49.492 | 2.0903 | 14.2952 | 11.39 | 6.8106 | 11.6115 | 2.8085 | 1.5019 | 99.1802 | BS9&10B_L2_S3 | 81.8 | 51.517 | 1.921 | 13.9779 | 10.9276 | 6.7047 | 10.491 | 2.8378 | 1.623 | 99.0873 | BS11&12B_L1_S2 | 117.7 | 51.8979 | 1.9719 | 13.6203 | 11.1166 | 6.5356 | 10.7547 | 3.2579 | 0.8451 | 99.0484 | BS13&14B_L3_S2 | -72.8 | 50.3066 | 1.9765 | 14.1166 | 11.4113 | 7.2025 | 10.901 | 3.065 | 1.0207 | 98.2382 | BS17&18B_L2_S3 | 228.3 | 50.6306 | 2.0077 | 12.8348 | 11.639 | 6.7944 | 11.6351 | 2.9734 | 1.485 | 98.8679 | BS19&20B_L3_S2 | -343.0814 | 57.204 | 4.0783 | 15.8982 | 6.3459 | 4.7376 | 5.8199 | 3.0267 | 2.8894 | 99.7857 | L1S2 | -519.71 | 58.1227 | 3.8622 | 16.2515 | 7.2781 | 2.6725 | 7.1357 | 3.5824 | 1.0949 | 99.2378 | L3S2 | -205 | 55.6278 | 1.5285 | 17.8621 | 7.6968 | 3.589 | 6.9953 | 3.9422 | 2.7583 | 99.6001 | L2S2
-269.8 | 49.5317 | 3.4389 | 14.1875 | 11.2004 | 6.5698 | 10.6525 | 2.995 | 1.4243 | 98.6484 | BS1&2B_L2_S3 | -258.7 | 49.1428 | 1.9678 | 15.8173 | 11.2504 | 6.7036 | 10.6839 | 3.0012 | 1.4331 | 99.0225 | BS3&4B_L1_S2 | 138.9 | 51.9789 | 1.8736 | 14.0454 | 10.4342 | 6.4755 | 10.4491 | 3.123 | 1.6203 | 98.1493 | BS5&6B_L1_S2 | -107.7 | 49.8367 | 2.024 | 14.4099 | 11.5285 | 7.3337 | 10.6337 | 2.7885 | 1.4451 | 98.5442 | BS7&8B_L2_S2 | -207.1 | 49.5226 | 1.9279 | 14.3063 | 11.5374 | 6.6984 | 11.5688 | 2.9391 | 1.4995 | 99.1598 | BS9&10B_L1_S3 | 81.2 | 52.0248 | 2.0152 | 13.7859 | 10.7378 | 6.5492 | 10.4794 | 2.8365 | 1.5712 | 98.7317 | BS11&12B_L3_S2 | 98.8 | 51.8826 | 1.9719 | 13.7213 | 11.0232 | 6.5161 | 10.7385 | 3.1629 | 0.9836 | 99.0932 | BS13&14B_L1_S2 | -77.1 | 50.2374 | 1.9899 | 14.064 | 11.5709 | 7.2633 | 10.8794 | 2.9663 | 1.0288 | 98.9874 | BS17&18B_L1_S3 | 208.6 | 50.8906 | 1.9769 | 12.8564 | 11.6026 | 6.816 | 11.5024 | 2.8825 | 1.4728 | 99.5086 | BS19&20B_L1_S2 | -314.1628 | 56.8253 | 4.0542 | 16.0635 | 6.5726 | 4.7707 | 5.7827 | 3.0991 | 2.8319 | 100.1875 | L3S2 | -470.02 | 58.1466 | 3.9884 | 16.1167 | 7.2453 | 2.6655 | 7.0809 | 3.6103 | 1.1463 | 99.6355 | L2S2 | -195 | 55.436 | 1.5605 | 18.0484 | 7.5535 | 3.7103 | 7.0326 | 3.9114 | 2.7473 | 99.5644 | L1S2
-288.3 | 49.8605 | 3.2515 | 14.2591 | 10.9735 | 6.5498 | 10.6265 | 3.0061 | 1.473 | 98.9018 | BS1&2B_L1_S3 | -260.7 | 49.3577 | 2.0149 | 15.7845 | 11.2017 | 6.59 | 10.6243 | 3.0211 | 1.4058 | 98.0601 | BS3&4B_L3_S2 | 126.7 | 51.6343 | 1.9304 | 14.1224 | 10.5644 | 6.5132 | 10.5091 | 3.1819 | 1.5445 | 98.6568 | BS5&6B_L3_S2 | -114.1 | 49.864 | 1.9798 | 14.3373 | 11.4597 | 7.3658 | 10.7318 | 2.8509 | 1.4107 | 98.2389 | BS7&8B_L1_S2 | -227.3 | 49.2541 | 2.0507 | 14.3324 | 11.3465 | 6.8295 | 11.7444 | 2.9026 | 1.5399 | 99.6177 | BS9&10B_L3_S3 | 67.8 | 51.5888 | 2.0631 | 13.9228 | 10.8703 | 6.6029 | 10.4532 | 2.8833 | 1.6156 | 99.0065 | BS11&12B_L2_S2 | 87.1 | 52.1469 | 1.8794 | 13.6762 | 11.0431 | 6.4791 | 10.5698 | 3.0982 | 1.1074 | 99.0259 | BS13&14B_L2_S2 | -78.3 | 50.2818 | 1.9226 | 14.0429 | 11.3955 | 7.382 | 11.006 | 2.9825 | 0.9867 | 98.7689 | BS17&18B_L3_S4 | 202 | 50.7929 | 1.9977 | 12.8297 | 11.6773 | 6.9077 | 11.527 | 2.8114 | 1.4563 | 99.0437 | BS19&20B_L2_S2 | -313.0814 | 57.0099 | 4.0698 | 15.8092 | 6.4696 | 4.8397 | 5.8801 | 3.0218 | 2.8999 | 99.9585 | L1S2 | -465 | 58.1595 | 3.8938 | 16.3121 | 7.1749 | 2.6108 | 7.1262 | 3.5731 | 1.1496 | 99.4676 | L1S2 | -185 | 55.5963 | 1.6042 | 17.9327 | 7.5495 | 3.6051 | 7.0064 | 3.9879 | 2.7179 | 99.8823 | L3S2
-304.6 | 49.4462 | 3.3598 | 14.321 | 11.1079 | 6.6048 | 10.5478 | 3.1069 | 1.5056 | 98.9145 | BS1&2B_L3_S3 | -284 | 49.7021 | 1.9415 | 15.5881 | 11.2134 | 6.574 | 10.6503 | 2.9299 | 1.4008 | 97.9985 | BS3&4B_L2_S2 | 113.7 | 51.8588 | 1.902 | 14.1099 | 10.433 | 6.5701 | 10.4536 | 3.1049 | 1.5676 | 97.934 | BS5&6B_L2_S2 | -121.5 | 49.5433 | 2.0375 | 14.3603 | 11.5917 | 7.4547 | 10.7562 | 2.8638 | 1.3925 | 98.5579 | BS7&8B_L3_S2 | -243.3 | 49.2733 | 1.9457 | 14.5304 | 11.3879 | 6.657 | 11.7783 | 2.887 | 1.5404 | 99.2204 | BS9&10B_L2_S3 | 41.8 | 51.7086 | 1.9908 | 14.0255 | 10.7804 | 6.5534 | 10.3638 | 2.995 | 1.5826 | 98.98 | BS11&12B_L1_S2 | 77.7 | 51.639 | 1.9245 | 13.6792 | 11.2115 | 6.6013 | 10.7155 | 3.1662 | 1.0628 | 99.5203 | BS13&14B_L3_S2 | -112.8 | 50.4474 | 1.9005 | 13.9969 | 11.4752 | 7.4582 | 10.9643 | 2.9326 | 0.825 | 98.1875 | BS17&18B_L2_S3 | 189.3 | 50.9788 | 1.9714 | 12.7229 | 11.55 | 6.843 | 11.5357 | 2.9508 | 1.4474 | 98.4548 | BS19&20B_L3_S2 | -287.4423 | 56.9703 | 4.069 | 15.8792 | 6.5749 | 4.643 | 5.8041 | 3.2416 | 2.8179 | 100.0664 | L2S2 | -458 | 58.0156 | 3.8759 | 16.3833 | 7.1231 | 2.6516 | 7.0947 | 3.6856 | 1.1702 | 99.6533 | L3S2 | -175.01 | 56.162 | 1.5101 | 17.8995 | 7.3884 | 3.5021 | 6.8896 | 3.9393 | 2.709 | 99.3226 | L2S2
-309.8 | 49.5453 | 3.5243 | 14.0615 | 11.1506 | 6.5465 | 10.6187 | 3.108 | 1.4452 | 98.7069 | BS1&2B_L2_S3 | -298.7 | 49.3715 | 1.9934 | 15.6308 | 11.2971 | 6.6685 | 10.6319 | 3.0047 | 1.4021 | 98.7624 | BS3&4B_L1_S2 | 98.9 | 51.5566 | 1.9423 | 14.1825 | 10.5395 | 6.5354 | 10.5128 | 3.1232 | 1.6076 | 98.2436 | BS5&6B_L1_S2 | -147.7 | 49.2608 | 1.9431 | 14.6109 | 11.6108 | 7.6376 | 10.6577 | 2.8865 | 1.3926 | 98.9554 | BS7&8B_L2_S2 | -247.1 | 49.4169 | 2.0217 | 14.2922 | 11.4231 | 6.7143 | 11.689 | 2.9324 | 1.5104 | 99.2076 | BS9&10B_L1_S3 | 41.2 | 51.1213 | 1.9967 | 14.1554 | 11.0958 | 6.5402 | 10.4283 | 3.0524 | 1.6101 | 99.4133 | BS11&12B_L3_S2 | 58.8 | 51.8613 | 1.9506 | 13.8606 | 11.0202 | 6.4668 | 10.4933 | 3.1143 | 1.2328 | 98.8308 | BS13&14B_L1_S2 | -117.1 | 50.3136 | 2.0363 | 14.0707 | 11.3607 | 7.5061 | 10.9198 | 3.0039 | 0.7889 | 98.5767 | BS17&18B_L1_S3 | 168.6 | 50.6451 | 1.991 | 12.8881 | 11.6931 | 6.8465 | 11.4761 | 2.9753 | 1.4847 | 99.3345 | BS19&20B_L1_S2 | -284.1528 | 57.071 | 4.2497 | 15.9561 | 6.2645 | 4.6635 | 5.797 | 3.1569 | 2.8413 | 99.7732 | L3S2 | -440.01 | 57.9985 | 3.8048 | 16.4692 | 7.1234 | 2.6623 | 7.1831 | 3.6046 | 1.1541 | 99.5168 | L2S2 | -165.01 | 55.6983 | 1.4711 | 18.0581 | 7.5175 | 3.6538 | 6.9347 | 3.9983 | 2.6682 | 99.5649 | L1S2
-328.3 | 49.3536 | 3.3845 | 14.3833 | 11.0521 | 6.6085 | 10.6503 | 3.0928 | 1.475 | 99.5443 | BS1&2B_L1_S3 | -300.7 | 49.396 | 2.0005 | 15.7209 | 11.2376 | 6.7299 | 10.5511 | 2.9621 | 1.4019 | 97.9554 | BS3&4B_L3_S2 | 86.7 | 51.606 | 1.9157 | 14.1377 | 10.5704 | 6.5898 | 10.47 | 3.1329 | 1.5776 | 98.1361 | BS5&6B_L3_S2 | -154.1 | 49.2959 | 2.0602 | 14.3869 | 11.6193 | 7.6324 | 10.6622 | 2.9211 | 1.4221 | 98.7575 | BS7&8B_L1_S2 | -267.3 | 49.2513 | 2.0216 | 14.359 | 11.4174 | 6.8368 | 11.6504 | 2.9035 | 1.5598 | 99.4004 | BS9&10B_L3_S3 | 27.8 | 51.3259 | 1.9761 | 14.0306 | 10.9396 | 6.5798 | 10.4791 | 3.0814 | 1.5875 | 99.2839 | BS11&12B_L2_S2 | 47.1 | 51.7472 | 1.9496 | 13.8049 | 11.0345 | 6.558 | 10.5641 | 3.0295 | 1.3122 | 99.061 | BS13&14B_L2_S2 | -118.3 | 49.9614 | 2.0131 | 14.1285 | 11.602 | 7.5236 | 11.0141 | 2.9868 | 0.7705 | 98.7479 | BS17&18B_L3_S4 | 163 | 50.5167 | 2.0115 | 13.0485 | 11.7682 | 6.8811 | 11.4568 | 2.853 | 1.4642 | 99.4636 | BS19&20B_L2_S2 | -283.0814 | 56.9526 | 4.1486 | 15.8391 | 6.4505 | 4.7092 | 5.7821 | 3.2577 | 2.8602 | 99.7212 | L1S2 | -435 | 57.775 | 3.9294 | 16.4858 | 7.2252 | 2.6578 | 7.076 | 3.6625 | 1.1883 | 99.7087 | L1S2 | -160 | 55.3606 | 1.6372 | 18.1184 | 7.3874 | 3.7983 | 7.0464 | 4.0178 | 2.6339 | 99.997 | L2S2
-349.1 | 49.8205 | 3.3524 | 14.1211 | 11.0883 | 6.5242 | 10.6203 | 3.0134 | 1.4597 | 98.6183 | BS1&2B_L3_S3 | -324 | 49.2106 | 1.9816 | 15.8333 | 11.3412 | 6.7086 | 10.6108 | 2.9139 | 1.4001 | 98.4391 | BS3&4B_L2_S2 | 73.7 | 51.5237 | 1.8062 | 14.0349 | 10.836 | 6.5881 | 10.5572 | 3.0638 | 1.5902 | 97.8679 | BS5&6B_L2_S2 | -161.5 | 49.6126 | 1.9311 | 14.3997 | 11.4987 | 7.5417 | 10.7011 | 2.8787 | 1.4363 | 98.4657 | BS7&8B_L3_S2 | -283.3 | 49.1688 | 2.0461 | 14.3655 | 11.2981 | 6.7265 | 11.861 | 2.9699 | 1.564 | 99.579 | BS9&10B_L2_S3 | 1.8 | 51.4618 | 1.9463 | 14.031 | 10.9226 | 6.5537 | 10.4268 | 3.0812 | 1.5766 | 99.007 | BS11&12B_L1_S2 | 37.7 | 51.3132 | 1.9538 | 13.9263 | 11.1456 | 6.5107 | 10.64 | 3.1292 | 1.3812 | 99.3835 | BS13&14B_L3_S2 | -152.8 | 50.1807 | 2.0179 | 14.0499 | 11.3961 | 7.7133 | 11.0071 | 3.0257 | 0.6093 | 98.3649 | BS17&18B_L2_S3 | 150.3 | 50.835 | 1.9201 | 12.9647 | 11.6231 | 6.8226 | 11.4159 | 2.9498 | 1.4687 | 98.6442 | BS19&20B_L3_S2 | -258.0423 | 57.1487 | 4.0789 | 15.9071 | 6.4893 | 4.5872 | 5.8101 | 3.2498 | 2.7289 | 99.6418 | L2S2 | -428 | 57.6835 | 3.9648 | 16.4796 | 7.0727 | 2.6493 | 7.2081 | 3.7701 | 1.1719 | 99.8071 | L3S2 | -155 | 55.6057 | 1.5774 | 18.0065 | 7.4792 | 3.712 | 6.8887 | 4.0479 | 2.6826 | 99.9236 | L3S2
-349.8 | 49.7342 | 3.2644 | 14.0663 | 11.053 | 6.6282 | 10.6893 | 3.0865 | 1.4781 | 98.6169 | BS1&2B_L2_S3 | -338.7 | 49.0591 | 2.0118 | 15.8096 | 11.0953 | 6.8994 | 10.682 | 3.0159 | 1.4269 | 98.9999 | BS3&4B_L1_S2 | 58.9 | 51.4882 | 1.952 | 14.0312 | 10.6767 | 6.5471 | 10.6382 | 3.0997 | 1.5669 | 97.8104 | BS5&6B_L1_S2 | -187.7 | 49.3852 | 1.9603 | 14.3917 | 11.5289 | 7.713 | 10.7116 | 2.87 | 1.4392 | 98.7473 | BS7&8B_L2_S2 | -287.1 | 49.5688 | 2.0937 | 14.1386 | 11.3709 | 6.6405 | 11.7694 | 2.8815 | 1.5366 | 98.9538 | BS9&10B_L1_S3 | 1.2 | 51.4005 | 1.9464 | 14.0156 | 10.9519 | 6.6786 | 10.4048 | 3.038 | 1.5642 | 98.6938 | BS11&12B_L3_S2 | 18.8 | 51.4257 | 1.9043 | 13.6576 | 11.36 | 6.5926 | 10.5681 | 3.0243 | 1.4673 | 99.2752 | BS13&14B_L1_S2 | -158.3 | 50.4031 | 1.943 | 14.1022 | 11.3772 | 7.6674 | 10.9414 | 2.9685 | 0.5972 | 98.3328 | BS17&18B_L3_S4 | 128.6 | 50.7662 | 1.9332 | 13.1648 | 11.6084 | 6.8956 | 11.2275 | 2.9238 | 1.4806 | 99.296 | BS19&20B_L1_S2 | -254.1528 | 56.7355 | 4.1868 | 15.8372 | 6.6097 | 4.7122 | 5.8266 | 3.3121 | 2.7799 | 100.0386 | L3S2 | -410.01 | 57.8381 | 3.797 | 16.5333 | 7.1023 | 2.6593 | 7.1497 | 3.7248 | 1.1955 | 99.6759 | L2S2 | -150 | 55.6032 | 1.7096 | 18.0753 | 7.3334 | 3.7506 | 6.9196 | 3.9911 | 2.6172 | 100.0296 | L1S2
-368.3 | 49.711 | 3.3721 | 14.169 | 11.1403 | 6.55 | 10.6557 | 2.9774 | 1.4245 | 98.85 | BS1&2B_L1_S3 | -340.7 | 49.5895 | 1.9394 | 15.5156 | 11.1892 | 6.729 | 10.5936 | 3.0126 | 1.431 | 97.7521 | BS3&4B_L3_S2 | 46.7 | 51.4212 | 1.9561 | 14.0288 | 10.8836 | 6.6052 | 10.5286 | 3.0643 | 1.5122 | 98.2608 | BS5&6B_L3_S2 | -194.1 | 49.3368 | 1.9746 | 14.4593 | 11.5539 | 7.7029 | 10.6592 | 2.9099 | 1.4035 | 98.8382 | BS7&8B_L1_S2 | -307.3 | 49.719 | 1.9141 | 14.2788 | 11.1231 | 6.6989 | 11.7947 | 2.9147 | 1.5566 | 98.8282 | BS9&10B_L3_S3 | -12.2 | 50.987 | 2.002 | 14.1277 | 11.0623 | 6.7897 | 10.4305 | 3.0793 | 1.5215 | 98.6659 | BS11&12B_L2_S2 | 7.1 | 51.194 | 1.9352 | 13.7854 | 11.3416 | 6.6304 | 10.4809 | 3.0855 | 1.5469 | 99.3767 | BS13&14B_L2_S2 | -192.8 | 50.339 | 1.9151 | 14.1139 | 11.3175 | 7.824 | 10.9926 | 3.0747 | 0.4233 | 98.6365 | BS17&18B_L2_S3 | 124 | 50.9883 | 1.9348 | 12.9315 | 11.6747 | 6.83 | 11.2153 | 2.9358 | 1.4895 | 98.6192 | BS19&20B_L2_S2 | -253.0814 | 56.8772 | 4.1903 | 15.8766 | 6.5047 | 4.6587 | 5.8294 | 3.279 | 2.7841 | 100.1286 | L1S2 | -398 | 57.9438 | 3.8542 | 16.4458 | 7.1253 | 2.5936 | 7.0921 | 3.7609 | 1.1843 | 99.4701 | L3S2 | -145 | 55.9631 | 1.5768 | 17.9931 | 7.3377 | 3.6312 | 6.8966 | 3.9765 | 2.625 | 99.4616 | L2S2
-389.8 | 49.4885 | 3.4078 | 14.1086 | 11.2625 | 6.4939 | 10.7 | 3.0739 | 1.4648 | 98.5699 | BS1&2B_L2_S3 | -364 | 49.4256 | 1.9374 | 15.4138 | 11.461 | 6.7221 | 10.6048 | 3.0092 | 1.426 | 98.1429 | BS3&4B_L2_S2 | 33.7 | 50.9647 | 1.9506 | 14.0552 | 11.1783 | 6.5819 | 10.6422 | 3.0901 | 1.5369 | 98.2656 | BS5&6B_L2_S2 | -201.5 | 49.5286 | 2.0205 | 14.3537 | 11.5705 | 7.6583 | 10.644 | 2.823 | 1.4013 | 98.4818 | BS7&8B_L3_S2 | -323.3 | 49.1281 | 2.0197 | 14.2794 | 11.4081 | 6.702 | 11.953 | 2.9752 | 1.5345 | 99.3071 | BS9&10B_L2_S3 | -38.2 | 50.978 | 2.0414 | 14.1687 | 11.0708 | 6.5158 | 10.5428 | 3.1737 | 1.509 | 98.8045 | BS11&12B_L1_S2 | -2.3 | 51.4826 | 1.8293 | 13.7485 | 11.2135 | 6.6019 | 10.4434 | 3.0601 | 1.6207 | 98.8558 | BS13&14B_L3_S2 | -197.1 | 50.4033 | 1.9933 | 14.0846 | 11.347 | 7.7534 | 10.8894 | 3.1063 | 0.4226 | 98.6331 | BS17&18B_L1_S4 | 111.3 | 50.9587 | 2.0877 | 13.1573 | 11.4186 | 6.8171 | 11.1542 | 2.9394 | 1.467 | 98.8039 | BS19&20B_L3_S2 | -228.6623 | 57.2688 | 3.9626 | 15.8469 | 6.371 | 4.6867 | 5.8628 | 3.354 | 2.6472 | 99.5082 | L2S2 | -380.01 | 57.7694 | 3.8992 | 16.5215 | 7.1117 | 2.6025 | 7.1564 | 3.7148 | 1.2245 | 99.3732 | L2S2 | -140 | 56.21 | 1.5583 | 17.86 | 7.1922 | 3.6355 | 6.9213 | 4.0139 | 2.6088 | 99.2551 | L3S2
-393.5 | 49.735 | 3.4003 | 14.0049 | 11.2947 | 6.5273 | 10.5272 | 3.0408 | 1.47 | 98.6034 | BS1&2B_L3_S3 | -378.7 | 49.3981 | 1.9371 | 15.6878 | 11.3096 | 6.7732 | 10.503 | 2.9672 | 1.4241 | 98.9754 | BS3&4B_L1_S2 | 18.9 | 50.8813 | 1.9297 | 14.1378 | 11.1195 | 6.6744 | 10.6183 | 3.0912 | 1.5478 | 98.1779 | BS5&6B_L1_S2 | -227.7 | 49.6423 | 1.9934 | 14.3972 | 11.4025 | 7.6702 | 10.6229 | 2.8447 | 1.4266 | 98.1798 | BS7&8B_L2_S2 | -327.1 | 49.3957 | 2.0504 | 14.2168 | 11.3975 | 6.646 | 11.811 | 2.9138 | 1.5688 | 99.3173 | BS9&10B_L1_S3 | -38.8 | 50.5022 | 2.0278 | 13.9423 | 11.4907 | 6.6811 | 10.6034 | 3.2449 | 1.5076 | 99.4941 | BS11&12B_L3_S2 | -21.2 | 51.3458 | 2.0495 | 13.6091 | 11.2776 | 6.5255 | 10.4323 | 3.0757 | 1.6846 | 99.1234 | BS13&14B_L1_S2 | -198.3 | 50.1837 | 2.0207 | 14.1864 | 11.4465 | 7.7322 | 10.9448 | 3.0445 | 0.4411 | 98.839 | BS17&18B_L3_S4 | 88.6 | 50.5698 | 2.057 | 13.3911 | 11.5691 | 6.8406 | 11.1363 | 2.9694 | 1.4667 | 99.7185 | BS19&20B_L1_S2 | -224.1428 | 56.9481 | 4.1304 | 15.9585 | 6.5589 | 4.584 | 5.7787 | 3.3261 | 2.7153 | 99.8032 | L3S2 | -375.01 | 57.7706 | 3.6779 | 16.5992 | 7.1489 | 2.664 | 7.1356 | 3.7543 | 1.2495 | 99.7054 | L1S2 | -135 | 55.6899 | 1.6278 | 18.0293 | 7.3266 | 3.7136 | 6.9576 | 4.0347 | 2.6205 | 99.9098 | L1S2
-408.3 | 49.2765 | 3.4179 | 14.3187 | 11.0435 | 6.7143 | 10.6501 | 3.0884 | 1.4905 | 99.4543 | BS1&2B_L1_S3 | -380.7 | 49.3972 | 1.96 | 15.6897 | 11.1826 | 6.7442 | 10.6166 | 3.0366 | 1.3732 | 97.8232 | BS3&4B_L3_S2 | 6.7 | 51.0509 | 1.9279 | 14.1222 | 11.0934 | 6.5422 | 10.6236 | 3.0624 | 1.5774 | 98.214 | BS5&6B_L3_S2 | -234.1 | 49.5693 | 1.9861 | 14.3922 | 11.3286 | 7.8049 | 10.6402 | 2.8519 | 1.4268 | 98.4187 | BS7&8B_L1_S2 | -347.3 | 49.3715 | 1.9812 | 14.3032 | 11.2298 | 6.7703 | 11.8319 | 2.9203 | 1.5917 | 99.3154 | BS9&10B_L3_S3 | -52.2 | 50.5389 | 1.9247 | 14.1429 | 11.2833 | 6.8091 | 10.6066 | 3.1981 | 1.4964 | 98.9741 | BS11&12B_L2_S2 | -32.9 | 51.0506 | 2.0199 | 13.9736 | 11.3048 | 6.5152 | 10.4588 | 2.8927 | 1.7843 | 99.2442 | BS13&14B_L2_S2 | -232.8 | 50.652 | 1.9271 | 14.0404 | 11.2734 | 7.7072 | 10.9786 | 3.0948 | 0.3266 | 98.2369 | BS17&18B_L2_S3 | 85 | 50.6049 | 2.031 | 13.4389 | 11.6502 | 6.8408 | 11.0654 | 2.9068 | 1.4621 | 98.9825 | BS19&20B_L2_S2 | -223.0914 | 57.1303 | 4.138 | 15.7814 | 6.4357 | 4.6148 | 5.7851 | 3.4334 | 2.6813 | 99.7194 | L1S2 | -368 | 57.9392 | 3.953 | 16.2328 | 7.1547 | 2.6142 | 7.0575 | 3.7841 | 1.2645 | 99.5203 | L3S2 | -130 | 55.8476 | 1.4991 | 18.1613 | 7.3173 | 3.6442 | 6.8859 | 4.0611 | 2.5835 | 99.7478 | L2S2
-429.8 | 49.2636 | 3.5611 | 14.2837 | 11.0723 | 6.5906 | 10.6985 | 3.086 | 1.444 | 98.8242 | BS1&2B_L2_S3 | -404 | 49.2244 | 1.9313 | 15.6077 | 11.4274 | 6.8103 | 10.6367 | 2.963 | 1.3994 | 98.4427 | BS3&4B_L2_S2 | -6.3 | 50.8475 | 1.9719 | 14.1304 | 11.2403 | 6.6445 | 10.612 | 3.0224 | 1.5311 | 98.0867 | BS5&6B_L2_S2 | -241.5 | 49.2378 | 1.9953 | 14.5202 | 11.4673 | 7.8228 | 10.6782 | 2.8542 | 1.4242 | 98.8065 | BS7&8B_L3_S2 | -363.3 | 49.3525 | 1.9846 | 14.3983 | 11.2109 | 6.7295 | 11.8389 | 2.9037 | 1.5816 | 99.1086 | BS9&10B_L2_S3 | -78.2 | 50.3071 | 2.053 | 14.1756 | 11.3047 | 6.7959 | 10.5546 | 3.3493 | 1.4598 | 98.9115 | BS11&12B_L1_S2 | -42.3 | 50.9666 | 2.0192 | 13.7774 | 11.2338 | 6.5752 | 10.5262 | 3.0241 | 1.8775 | 99.1106 | BS13&14B_L3_S2 | -237.1 | 50.3426 | 1.9911 | 14.0304 | 11.4257 | 7.8929 | 10.9491 | 3.0524 | 0.3158 | 98.6968 | BS17&18B_L1_S4 | 72.3 | 50.8303 | 2.0509 | 13.5207 | 11.4042 | 6.6558 | 11.0864 | 2.98 | 1.4717 | 98.7558 | BS19&20B_L3_S2 | -199.2523 | 57.1085 | 4.1859 | 15.722 | 6.4646 | 4.5336 | 5.9166 | 3.4268 | 2.642 | 99.7365 | L2S2 | -350.01 | 57.8316 | 3.8231 | 16.4822 | 7.1283 | 2.6584 | 7.0483 | 3.7759 | 1.2522 | 99.5681 | L2S2 | -125 | 55.9103 | 1.5571 | 18.0333 | 7.2993 | 3.7367 | 6.8702 | 4.0209 | 2.5722 | 99.719 | L3S2
-438 | 49.9688 | 3.2834 | 14.0257 | 11.0519 | 6.5562 | 10.5514 | 3.0757 | 1.487 | 98.2573 | BS1&2B_L3_S3 | -418.7 | 49.1984 | 1.9993 | 15.8111 | 11.3063 | 6.7817 | 10.5299 | 2.9693 | 1.404 | 98.677 | BS3&4B_L1_S2 | -21.1 | 50.5536 | 2.038 | 14.2603 | 11.3148 | 6.6294 | 10.6613 | 2.9956 | 1.547 | 98.1778 | BS5&6B_L1_S2 | -267.7 | 49.743 | 1.9436 | 14.3045 | 11.3788 | 7.8618 | 10.4713 | 2.8027 | 1.4944 | 98.3457 | BS7&8B_L2_S2 | -367.1 | 49.4454 | 2.0235 | 14.0815 | 11.2875 | 6.785 | 11.9085 | 2.93 | 1.5385 | 99.0957 | BS9&10B_L1_S3 | -78.8 | 50.0516 | 2.015 | 14.2854 | 11.4692 | 6.833 | 10.5975 | 3.2541 | 1.4942 | 99.2953 | BS11&12B_L3_S2 | -61.2 | 50.7362 | 2.0077 | 14.0172 | 11.215 | 6.5391 | 10.5731 | 2.9878 | 1.9239 | 99.2335 | BS13&14B_L1_S2 | -238.3 | 50.5727 | 1.9222 | 14.0826 | 11.3247 | 7.8672 | 10.9169 | 3.007 | 0.3066 | 98.232 | BS17&18B_L3_S4 | 48.6 | 50.6213 | 2.0279 | 13.8277 | 11.4464 | 6.7454 | 10.8257 | 3.0152 | 1.4901 | 99.5176 | BS19&20B_L1_S2 | -194.1428 | 56.7261 | 4.1522 | 15.95 | 6.5372 | 4.6256 | 5.8856 | 3.454 | 2.6693 | 100.1603 | L3S2 | -345 | 57.7979 | 3.8513 | 16.4167 | 7.1105 | 2.6742 | 7.0571 | 3.814 | 1.2783 | 99.6155 | L1S2 | -120 | 56.0976 | 1.6425 | 17.9325 | 7.141 | 3.6986 | 6.9117 | 4.057 | 2.5191 | 99.5587 | L1S2
-448.3 | 49.7808 | 3.2781 | 14.1794 | 11.0081 | 6.592 | 10.6468 | 3.0564 | 1.4583 | 98.8943 | BS1&2B_L1_S3 | -420.7 | 49.2137 | 1.9824 | 15.7801 | 11.1212 | 6.8571 | 10.6345 | 2.9811 | 1.43 | 98.3184 | BS3&4B_L3_S2 | -33.3 | 50.5631 | 1.9113 | 14.2 | 11.3825 | 6.7502 | 10.6412 | 3.0377 | 1.5139 | 98.0212 | BS5&6B_L3_S2 | -274.1 | 49.3858 | 1.9472 | 14.2864 | 11.4243 | 7.9768 | 10.6774 | 2.827 | 1.4751 | 98.4649 | BS7&8B_L1_S2 | -387.3 | 49.5829 | 2.0125 | 14.1723 | 11.1903 | 6.6162 | 11.8586 | 2.9807 | 1.5864 | 99.0647 | BS9&10B_L3_S3 | -92.2 | 50.2177 | 2.0495 | 14.2408 | 11.2736 | 6.7939 | 10.6582 | 3.2831 | 1.4834 | 98.8062 | BS11&12B_L2_S2 | -72.9 | 50.4874 | 2.0911 | 14.0931 | 11.3825 | 6.5943 | 10.4538 | 2.9284 | 1.9695 | 99.1916 | BS13&14B_L2_S2 | -272.8 | 50.4067 | 1.9323 | 14.1664 | 11.3711 | 7.8402 | 10.9718 | 3.0856 | 0.226 | 98.6684 | BS17&18B_L2_S3 | 46 | 50.8974 | 1.9896 | 13.738 | 11.3935 | 6.6859 | 10.8475 | 2.9602 | 1.4878 | 99.1909 | BS19&20B_L2_S2 | -193.0814 | 57.115 | 4.1361 | 15.6637 | 6.4907 | 4.6284 | 5.8988 | 3.4356 | 2.6317 | 99.4368 | L1S2 | -338 | 57.9218 | 3.7651 | 16.3972 | 7.2128 | 2.5857 | 6.9605 | 3.8337 | 1.3232 | 99.5518 | L3S2 | -115.01 | 55.9746 | 1.6025 | 18.1191 | 7.1573 | 3.7431 | 6.8089 | 4.0881 | 2.5064 | 99.5556 | L2S2
-469.8 | 49.5214 | 3.4319 | 14.1341 | 11.1272 | 6.6926 | 10.6446 | 2.992 | 1.4562 | 98.5878 | BS1&2B_L2_S3 | -444 | 49.3788 | 1.8925 | 15.8245 | 11.2465 | 6.7894 | 10.5436 | 2.9247 | 1.3999 | 98.0337 | BS3&4B_L2_S2 | -46.3 | 50.1832 | 1.9901 | 14.2168 | 11.7489 | 6.6889 | 10.6357 | 3.0374 | 1.499 | 98.3976 | BS5&6B_L2_S2 | -281.5 | 49.499 | 1.9775 | 14.4206 | 11.3262 | 7.8689 | 10.6 | 2.8751 | 1.4326 | 98.446 | BS7&8B_L3_S2 | -403.3 | 49.3227 | 2.0094 | 14.3004 | 11.3552 | 6.6106 | 11.9155 | 2.9486 | 1.5377 | 99.1334 | BS9&10B_L2_S3 | -118.2 | 50.2045 | 2.0499 | 14.1584 | 11.3759 | 6.7611 | 10.6937 | 3.2781 | 1.4785 | 98.9285 | BS11&12B_L1_S2 | -82.3 | 50.5953 | 1.9769 | 13.9654 | 11.3917 | 6.5431 | 10.5173 | 2.9801 | 2.0302 | 98.6665 | BS13&14B_L3_S2 | -277.1 | 50.5183 | 1.9943 | 14.2334 | 11.2872 | 7.7802 | 10.8695 | 3.1046 | 0.2124 | 98.4842 | BS17&18B_L1_S4 | 33.3 | 50.5242 | 1.8828 | 13.829 | 11.6528 | 6.7253 | 10.8222 | 3.0077 | 1.556 | 98.9274 | BS19&20B_L3_S2 | -169.8523 | 56.9428 | 4.1184 | 15.863 | 6.466 | 4.5039 | 5.9576 | 3.5954 | 2.5529 | 99.777 | L2S2 | -320.02 | 57.7824 | 3.8826 | 16.4528 | 7.0531 | 2.6236 | 7.0645 | 3.7893 | 1.3517 | 99.6986 | L2S2 | -110 | 56.123 | 1.6601 | 18.0018 | 7.1044 | 3.7005 | 6.8668 | 4.0195 | 2.5239 | 99.5553 | L3S2
-482.4 | 49.3939 | 3.4379 | 14.3184 | 11.0734 | 6.6374 | 10.565 | 3.0706 | 1.5035 | 99.0542 | BS1&2B_L3_S3 | -458.7 | 49.1298 | 1.9163 | 15.9415 | 11.203 | 6.7593 | 10.6451 | 2.9856 | 1.4193 | 98.708 | BS3&4B_L1_S2 | -61.1 | 50.325 | 1.8774 | 14.2411 | 11.6571 | 6.732 | 10.6834 | 3.0071 | 1.477 | 98.0754 | BS5&6B_L1_S2 | -307.7 | 49.2677 | 2.0184 | 14.408 | 11.5547 | 7.8584 | 10.5817 | 2.8484 | 1.4626 | 98.805 | BS7&8B_L2_S2 | -407.1 | 49.1394 | 2.0599 | 14.3071 | 11.2561 | 6.7832 | 11.8774 | 2.9821 | 1.5947 | 99.4316 | BS9&10B_L1_S3 | -118.8 | 49.8673 | 2.1306 | 14.2526 | 11.5426 | 6.8576 | 10.5357 | 3.3492 | 1.4644 | 99.1118 | BS11&12B_L3_S2 | -101.2 | 50.3432 | 2.041 | 14.071 | 11.449 | 6.5106 | 10.5566 | 2.903 | 2.1256 | 99.1285 | BS13&14B_L1_S2 | -278.3 | 50.3323 | 1.9943 | 14.1309 | 11.2537 | 8.0021 | 10.9868 | 3.0634 | 0.2366 | 98.7146 | BS17&18B_L3_S4 | 8.6 | 50.5672 | 1.9666 | 14.1285 | 11.3709 | 6.6609 | 10.715 | 3.0888 | 1.502 | 99.4268 | BS19&20B_L1_S2 | -164.1828 | 56.7967 | 3.9838 | 15.8907 | 6.6093 | 4.5955 | 6.0167 | 3.5414 | 2.5659 | 100.0011 | L3S2 | -315 | 57.8432 | 3.8501 | 16.3726 | 7.0156 | 2.6608 | 7.0343 | 3.8857 | 1.3377 | 99.3282 | L1S2 | -105 | 56.0709 | 1.6731 | 17.9653 | 7.1425 | 3.7434 | 6.8257 | 4.0789 | 2.5002 | 99.6629 | L1S2
-488.3 | 49.6207 | 3.3632 | 14.3195 | 11.0495 | 6.5573 | 10.5215 | 3.0924 | 1.4759 | 99.1176 | BS1&2B_L1_S3 | -460.7 | 49.5918 | 1.8962 | 15.6995 | 11.197 | 6.7889 | 10.5124 | 2.9042 | 1.41 | 97.641 | BS3&4B_L3_S2 | -73.3 | 49.8683 | 2.0413 | 14.2875 | 11.8595 | 6.8131 | 10.743 | 2.9391 | 1.4483 | 98.4756 | BS5&6B_L3_S2 | -314.1 | 49.349 | 2.0216 | 14.266 | 11.4697 | 7.9843 | 10.5208 | 2.9349 | 1.4536 | 98.7657 | BS7&8B_L1_S2 | -427.3 | 49.7145 | 2.0071 | 14.1854 | 11.0045 | 6.6754 | 11.9021 | 2.9158 | 1.5952 | 99.0006 | BS9&10B_L3_S3 | -132.2 | 49.8961 | 2.0422 | 14.196 | 11.4586 | 6.8922 | 10.6468 | 3.3955 | 1.4726 | 99.0563 | BS11&12B_L2_S2 | -112.9 | 50.4474 | 2.0167 | 14.1207 | 11.5496 | 6.447 | 10.4198 | 2.8442 | 2.1545 | 98.9457 | BS13&14B_L2_S2 | -312.8 | 50.2869 | 2.0086 | 14.2254 | 11.2726 | 8.0152 | 10.9045 | 3.1461 | 0.1407 | 98.8139 | BS17&18B_L2_S3 | 4 | 51.0031 | 1.9363 | 14.1519 | 11.2651 | 6.5394 | 10.6269 | 3.0034 | 1.4739 | 98.6256 | BS19&20B_L2_S3 | -163.0914 | 57.0917 | 4.0244 | 15.8729 | 6.5019 | 4.4986 | 5.871 | 3.6172 | 2.5223 | 99.894 | L1S2 | -308.01 | 57.5779 | 3.8497 | 16.5432 | 7.1013 | 2.6793 | 7.0104 | 3.8967 | 1.3415 | 99.7848 | L3S2 | -100 | 56.2105 | 1.6894 | 18.0806 | 6.9674 | 3.7603 | 6.8183 | 4.0661 | 2.4074 | 99.4371 | L2S2
-528.3 | 49.6712 | 3.2951 | 14.2318 | 11.0312 | 6.6412 | 10.6153 | 3.0624 | 1.4516 | 98.9253 | BS1&2B_L1_S3 | -484 | 49.2941 | 1.8975 | 15.776 | 11.3148 | 6.7519 | 10.6184 | 2.9204 | 1.4269 | 98.068 | BS3&4B_L2_S2 | -86.3 | 49.7752 | 2.014 | 14.2707 | 11.9123 | 6.8232 | 10.708 | 3.0096 | 1.4869 | 98.4718 | BS5&6B_L2_S2 | -321.5 | 49.381 | 1.8799 | 14.3099 | 11.4199 | 8.0684 | 10.5744 | 2.8865 | 1.4799 | 98.9879 | BS7&8B_L3_S2 | -443.3 | 49.435 | 1.9395 | 14.2396 | 11.1982 | 6.6674 | 11.9536 | 2.9872 | 1.5797 | 98.9256 | BS9&10B_L2_S3 | -158.2 | 49.8792 | 2.0296 | 14.315 | 11.3717 | 6.8071 | 10.6189 | 3.505 | 1.4735 | 99.1462 | BS11&12B_L1_S2 | -122.3 | 49.8017 | 2.0301 | 14.1714 | 11.676 | 6.6511 | 10.4923 | 2.9558 | 2.2217 | 99.4114 | BS13&14B_L3_S2 | -317.1 | 50.434 | 1.9514 | 14.3408 | 11.2878 | 7.8207 | 10.8792 | 3.124 | 0.162 | 99.1567 | BS17&18B_L1_S4 | -5.7 | 50.4511 | 1.9177 | 14.3004 | 11.4065 | 6.6867 | 10.5457 | 3.1246 | 1.5673 | 98.969 | BS19&20B_L3_S2 | -155.1523 | 56.872 | 4.1845 | 15.9276 | 6.4707 | 4.4905 | 5.8914 | 3.6732 | 2.4901 | 99.9197 | L2S2 | -290.03 | 57.9374 | 3.743 | 16.3909 | 6.9822 | 2.7525 | 6.998 | 3.8189 | 1.3771 | 99.3754 | L2S2 | -95.01 | 55.7916 | 1.6792 | 18.1682 | 7.1424 | 3.7584 | 6.8579 | 4.1343 | 2.468 | 99.8724 | L3S2
-549.8 | 49.5674 | 3.4303 | 14.1603 | 11.0838 | 6.6771 | 10.5947 | 3.0128 | 1.4735 | 98.5654 | BS1&2B_L2_S4 | -498.7 | 49.3907 | 1.9722 | 15.61 | 11.2772 | 6.7677 | 10.6094 | 2.9627 | 1.4102 | 98.4036 | BS3&4B_L1_S2 | -101.1 | 49.9942 | 2.051 | 14.1421 | 11.9593 | 6.7431 | 10.7269 | 2.8994 | 1.484 | 98.0381 | BS5&6B_L1_S2 | -347.7 | 49.2957 | 1.9567 | 14.463 | 11.3338 | 8.0009 | 10.5816 | 2.8971 | 1.4713 | 98.7695 | BS7&8B_L2_S2 | -447.1 | 49.0762 | 2.0992 | 14.4372 | 11.1313 | 6.8025 | 11.9373 | 2.9304 | 1.5859 | 99.2768 | BS9&10B_L1_S3 | -158.8 | 49.82 | 2.1137 | 14.2154 | 11.4645 | 6.923 | 10.5997 | 3.4018 | 1.4617 | 98.9054 | BS11&12B_L3_S2 | -141.2 | 49.791 | 2.0922 | 14.1944 | 11.6491 | 6.6085 | 10.4991 | 2.8578 | 2.3079 | 99.8309 | BS13&14B_L1_S2 | -318.3 | 50.7631 | 1.9086 | 14.1927 | 11.2214 | 7.8096 | 10.8818 | 3.0519 | 0.171 | 98.2326 | BS17&18B_L3_S4 | -31.4 | 50.619 | 1.8775 | 14.5544 | 11.3503 | 6.5497 | 10.4123 | 3.0835 | 1.5533 | 98.8336 | BS19&20B_L1_S2 | -149.1628 | 57.0268 | 3.822 | 15.9425 | 6.5546 | 4.4767 | 6.0253 | 3.6093 | 2.5428 | 99.9547 | L3S2 | -285 | 57.9467 | 3.8324 | 16.2577 | 7.0139 | 2.6298 | 7.0403 | 3.8493 | 1.4299 | 99.4406 | L1S2 | -90 | 56.1681 | 1.6995 | 18.0523 | 6.9899 | 3.8071 | 6.7857 | 4.0312 | 2.4662 | 99.5862 | L1S2
-562.4 | 49.9394 | 3.2274 | 14.1093 | 11.0837 | 6.5718 | 10.5588 | 3.0446 | 1.4649 | 98.7121 | BS1&2B_L3_S4 | -500.7 | 49.5096 | 2.0636 | 15.7195 | 10.9236 | 6.7621 | 10.5943 | 3.0063 | 1.421 | 97.9157 | BS3&4B_L3_S2 | -113.3 | 49.9887 | 1.9764 | 14.3667 | 11.8339 | 6.7631 | 10.7311 | 2.8976 | 1.4425 | 98.0138 | BS5&6B_L3_S2 | -354.1 | 49.2483 | 1.9657 | 14.4201 | 11.4143 | 7.9316 | 10.6043 | 2.8912 | 1.5244 | 98.6559 | BS7&8B_L1_S2 | -467.3 | 49.626 | 2.0435 | 14.1852 | 11.0561 | 6.6132 | 11.9698 | 2.9427 | 1.5636 | 99.0769 | BS9&10B_L3_S3 | -172.2 | 49.7502 | 1.9892 | 14.3262 | 11.4908 | 6.9095 | 10.6365 | 3.4427 | 1.4549 | 99.1335 | BS11&12B_L2_S2 | -152.9 | 49.6517 | 2.0809 | 14.4609 | 11.5472 | 6.53 | 10.5411 | 2.8816 | 2.3067 | 99.5494 | BS13&14B_L2_S2 | -352.8 | 50.3794 | 1.9718 | 14.3231 | 11.2229 | 7.9983 | 10.8411 | 3.1548 | 0.1086 | 98.7471 | BS17&18B_L2_S3 | -36 | 50.5668 | 1.943 | 14.5713 | 11.4043 | 6.6219 | 10.421 | 2.9181 | 1.5536 | 98.8571 | BS19&20B_L2_S3 | -148.0914 | 56.7716 | 3.9925 | 16.0047 | 6.4735 | 4.5294 | 6.0328 | 3.6506 | 2.5449 | 99.9383 | L1S2 | -278 | 57.6606 | 3.8565 | 16.4568 | 7.0164 | 2.6759 | 6.9461 | 3.984 | 1.4037 | 99.8063 | L3S2 | -85 | 56.2518 | 1.7021 | 18.1779 | 6.9186 | 3.7188 | 6.7593 | 4.058 | 2.4135 | 99.2421 | L2S2
-568.3 | 49.578 | 3.3817 | 14.2278 | 11.0384 | 6.672 | 10.6273 | 3.0216 | 1.4531 | 99.1931 | BS1&2B_L1_S3 | -524 | 49.3023 | 1.9299 | 15.7302 | 11.3392 | 6.6706 | 10.6775 | 2.9566 | 1.3937 | 98.189 | BS3&4B_L2_S2 | -126.3 | 49.8459 | 2.0382 | 14.3141 | 11.9437 | 6.771 | 10.6503 | 2.9546 | 1.4823 | 97.8748 | BS5&6B_L2_S2 | -361.5 | 49.1404 | 2.0189 | 14.3416 | 11.4746 | 8.1523 | 10.5333 | 2.8694 | 1.4695 | 99.0476 | BS7&8B_L3_S2 | -483.3 | 49.17 | 2.0017 | 14.4573 | 11.2398 | 6.7244 | 11.8744 | 2.985 | 1.5474 | 99.3037 | BS9&10B_L2_S3 | -198.2 | 49.8155 | 1.968 | 14.3875 | 11.3723 | 6.7977 | 10.6291 | 3.5692 | 1.4607 | 99.161 | BS11&12B_L1_S2 | -162.3 | 50.1227 | 2.0293 | 14.065 | 11.6822 | 6.4185 | 10.4042 | 2.9315 | 2.3465 | 98.9928 | BS13&14B_L3_S2 | -357.1 | 50.2095 | 2.1036 | 14.2779 | 11.437 | 7.9075 | 10.855 | 3.1047 | 0.1048 | 99.1937 | BS17&18B_L1_S4 | -44.7 | 50.6265 | 1.9014 | 14.7311 | 11.1658 | 6.55 | 10.3503 | 3.0836 | 1.5913 | 98.7479 | BS19&20B_L3_S2 | -140.4523 | 56.925 | 4.0577 | 15.7917 | 6.609 | 4.4646 | 6.037 | 3.6904 | 2.4246 | 99.7861 | L2S2 | -260.03 | 57.725 | 3.9673 | 16.3786 | 6.9598 | 2.5884 | 7.0165 | 3.914 | 1.4504 | 99.493 | L2S2 | -80.01 | 55.9675 | 1.7626 | 18.0658 | 7.0093 | 3.7635 | 6.8178 | 4.1643 | 2.4492 | 99.6179 | L3S2
-629.8 | 49.8377 | 3.3724 | 14.0859 | 11.0838 | 6.5443 | 10.6378 | 2.9839 | 1.4543 | 98.2156 | BS1&2B_L2_S4 | -538.7 | 49.3286 | 2.0176 | 15.811 | 11.1398 | 6.8037 | 10.5926 | 2.9197 | 1.387 | 98.6963 | BS3&4B_L1_S2 | -141.1 | 49.6302 | 2.0663 | 14.2308 | 12.2121 | 6.7575 | 10.7663 | 2.9197 | 1.4171 | 98.266 | BS5&6B_L1_S2 | -387.7 | 49.3608 | 1.9677 | 14.4123 | 11.3014 | 8.0037 | 10.5512 | 2.8874 | 1.5155 | 98.6321 | BS7&8B_L2_S2 | -487.1 | 49.3651 | 2.0354 | 14.1913 | 11.2303 | 6.6806 | 11.9182 | 3.0123 | 1.5669 | 99.0092 | BS9&10B_L1_S3 | -198.8 | 49.5717 | 2.0262 | 14.3152 | 11.4554 | 6.9417 | 10.6516 | 3.5621 | 1.4761 | 99.2629 | BS11&12B_L3_S2 | -181.2 | 49.7799 | 1.9266 | 14.2375 | 11.6751 | 6.5982 | 10.5418 | 2.8357 | 2.4052 | 99.5795 | BS13&14B_L1_S2 | -392.8 | 50.4653 | 2.0462 | 14.1872 | 11.2041 | 8.0151 | 10.8328 | 3.1702 | 0.0791 | 98.7 | BS17&18B_L2_S3 | -71.4 | 50.4419 | 1.9489 | 15.0665 | 11.1369 | 6.5089 | 10.2567 | 3.1246 | 1.5156 | 99.447 | BS19&20B_L1_S2 | -134.1328 | 56.962 | 4.1562 | 15.907 | 6.3526 | 4.4686 | 6.0078 | 3.6394 | 2.5064 | 99.7163 | L3S2 | -255 | 57.4831 | 3.9303 | 16.3594 | 7.0905 | 2.7149 | 6.9723 | 3.9906 | 1.4589 | 99.9663 | L1S2 | -75 | 55.9893 | 1.7974 | 18.1333 | 6.9314 | 3.7097 | 6.7674 | 4.2246 | 2.4469 | 99.7521 | L1S2
-648.3 | 49.6708 | 3.3917 | 14.3029 | 10.9479 | 6.636 | 10.5521 | 3.0304 | 1.4682 | 98.5336 | BS1&2B_L1_S4 | -540.7 | 49.424 | 1.9288 | 15.6639 | 11.1546 | 6.8013 | 10.6156 | 2.9724 | 1.4394 | 97.9706 | BS3&4B_L3_S2 | -153.3 | 49.6884 | 1.9297 | 14.324 | 12.1008 | 6.865 | 10.717 | 2.9179 | 1.4572 | 98.1646 | BS5&6B_L3_S2 | -394.1 | 49.7094 | 1.9283 | 14.1979 | 11.2186 | 7.9817 | 10.5019 | 2.9699 | 1.4924 | 98.2647 | BS7&8B_L1_S2 | -507.3 | 49.5211 | 2.0046 | 14.1945 | 11.1538 | 6.6328 | 11.9511 | 2.9262 | 1.6159 | 99.1944 | BS9&10B_L3_S3 | -212.2 | 49.8452 | 1.9991 | 14.3075 | 11.3848 | 6.7791 | 10.5611 | 3.646 | 1.4773 | 98.7633 | BS11&12B_L2_S2 | -192.9 | 49.8111 | 2.0649 | 14.167 | 11.4954 | 6.6675 | 10.5204 | 2.8557 | 2.418 | 99.3837 | BS13&14B_L2_S2 | -397.1 | 50.65 | 1.9767 | 14.1786 | 11.2664 | 7.9714 | 10.815 | 3.0576 | 0.0843 | 98.921 | BS17&18B_L1_S4 | -76 | 50.5097 | 1.972 | 14.976 | 11.1586 | 6.5487 | 10.2122 | 3.0693 | 1.5535 | 98.9496 | BS19&20B_L2_S3 | -133.0814 | 57.3427 | 3.9923 | 15.7461 | 6.4053 | 4.3471 | 5.9852 | 3.7147 | 2.4666 | 99.5051 | L1S2 | -248 | 57.6384 | 3.9633 | 16.2983 | 6.9757 | 2.7412 | 6.9175 | 3.9803 | 1.4853 | 99.7147 | L3S2 | -70.1 | 56.4289 | 1.8175 | 17.9092 | 6.737 | 3.7919 | 6.7478 | 4.19 | 2.3777 | 99.2678 | L2S2
-650.4 | 49.244 | 3.4384 | 14.1789 | 11.2787 | 6.5096 | 10.6829 | 3.1395 | 1.5278 | 99.0725 | BS1&2B_L3_S4 | -564 | 49.1904 | 1.9423 | 15.6435 | 11.4334 | 6.8566 | 10.5608 | 2.9677 | 1.4053 | 98.3989 | BS3&4B_L2_S2 | -166.3 | 49.5412 | 2.0717 | 14.2934 | 12.1383 | 6.8045 | 10.7107 | 2.975 | 1.4653 | 98.3026 | BS5&6B_L2_S2 | -401.5 | 49.257 | 2.0067 | 14.3176 | 11.3008 | 8.1138 | 10.5818 | 2.9081 | 1.5142 | 98.7287 | BS7&8B_L3_S2 | -523.3 | 49.1927 | 1.9339 | 14.379 | 11.3197 | 6.645 | 12.0142 | 2.9602 | 1.5552 | 99.481 | BS9&10B_L2_S3 | -238.2 | 49.5016 | 2.0834 | 14.292 | 11.3717 | 7.0072 | 10.5819 | 3.6593 | 1.5029 | 99.3447 | BS11&12B_L1_S2 | -202.3 | 49.6074 | 2.0975 | 14.0067 | 11.7438 | 6.5675 | 10.4879 | 2.9336 | 2.5556 | 99.0655 | BS13&14B_L3_S2 | -398.3 | 50.5586 | 1.9593 | 14.1903 | 11.2575 | 7.9902 | 10.8364 | 3.1238 | 0.0839 | 98.6977 | BS17&18B_L3_S5 | -83.7 | 50.4829 | 1.8567 | 15.2036 | 11.0623 | 6.442 | 10.1781 | 3.2081 | 1.5664 | 98.6362 | BS19&20B_L3_S2 | -125.7423 | 57.0003 | 4.035 | 15.7435 | 6.5299 | 4.4144 | 6.0898 | 3.6894 | 2.4977 | 99.7269 | L2S2 | -230.01 | 57.6732 | 3.7767 | 16.5171 | 6.8108 | 2.6997 | 7.0236 | 3.96 | 1.5389 | 99.734 | L2S2 | -65 | 56.3206 | 1.7389 | 18.2396 | 6.7752 | 3.7101 | 6.6942 | 4.1016 | 2.4198 | 99.3731 | L3S2
-709.8 | 49.0951 | 3.5099 | 14.2294 | 11.3534 | 6.7098 | 10.6471 | 3.0145 | 1.4408 | 98.8668 | BS1&2B_L2_S4 | -578.7 | 49.5031 | 1.8874 | 15.7481 | 11.2186 | 6.6874 | 10.5543 | 2.9557 | 1.4454 | 98.5766 | BS3&4B_L1_S2 | -181.1 | 49.3756 | 1.9766 | 14.4003 | 12.2641 | 6.852 | 10.743 | 2.9065 | 1.4819 | 98.265 | BS5&6B_L1_S2 | -427.7 | 49.4904 | 1.9408 | 14.3174 | 11.3123 | 8.0294 | 10.5335 | 2.8649 | 1.5113 | 98.61 | BS7&8B_L2_S2 | -527.1 | 49.5721 | 1.9451 | 14.2119 | 11.1397 | 6.6433 | 12.0089 | 2.9149 | 1.5641 | 98.9563 | BS9&10B_L1_S3 | -238.8 | 49.9432 | 2.0387 | 14.2662 | 11.4491 | 6.7376 | 10.581 | 3.5022 | 1.4821 | 98.7026 | BS11&12B_L3_S2 | -221.2 | 50.0734 | 1.994 | 13.9148 | 11.6253 | 6.5506 | 10.3842 | 2.8747 | 2.5828 | 98.6047 | BS13&14B_L1_S2 | -432.8 | 50.6233 | 1.9388 | 14.2479 | 11.2539 | 8.0012 | 10.7966 | 3.0832 | 0.0551 | 98.3781 | BS17&18B_L2_S3 | -111.4 | 50.376 | 1.9765 | 15.258 | 11.1133 | 6.4567 | 10.1039 | 3.1558 | 1.5599 | 99.5103 | BS19&20B_L1_S2 | -119.2528 | 56.8227 | 4.0516 | 16.021 | 6.4571 | 4.4439 | 6.0371 | 3.741 | 2.4256 | 100.0191 | L3S2 | -225.01 | 57.7127 | 3.7978 | 16.3744 | 6.8469 | 2.7985 | 6.9342 | 3.976 | 1.5595 | 99.5879 | L1S2 | -60.04 | 56.2167 | 1.8419 | 18.1162 | 6.8969 | 3.6948 | 6.7036 | 4.1958 | 2.3341 | 99.87 | L1S2
-728.3 | 49.4233 | 3.4897 | 14.2509 | 11.1496 | 6.5987 | 10.5477 | 3.0829 | 1.4573 | 98.8765 | BS1&2B_L1_S4 | -580.7 | 49.5528 | 1.8822 | 15.7568 | 11.0225 | 6.7291 | 10.6572 | 3.0004 | 1.399 | 97.9473 | BS3&4B_L3_S2 | -193.3 | 49.3128 | 2.0088 | 14.3051 | 12.466 | 6.8563 | 10.6766 | 2.9569 | 1.4176 | 98.3464 | BS5&6B_L3_S2 | -434.1 | 49.0414 | 2.0227 | 14.5518 | 11.2355 | 8.1544 | 10.5233 | 2.9663 | 1.5046 | 98.8511 | BS7&8B_L1_S2 | -547.3 | 49.3827 | 1.9757 | 14.1243 | 11.3983 | 6.5999 | 11.9051 | 3.0354 | 1.5787 | 99.3388 | BS9&10B_L3_S3 | -252.2 | 50.1711 | 1.9645 | 14.1619 | 11.2003 | 6.7461 | 10.5731 | 3.7026 | 1.4804 | 98.4943 | BS11&12B_L2_S2 | -232.9 | 49.9219 | 2.0367 | 14.1175 | 11.6747 | 6.5469 | 10.4025 | 2.7623 | 2.5374 | 98.7936 | BS13&14B_L2_S2 | -437.1 | 50.4132 | 1.9499 | 14.1615 | 11.4536 | 7.9982 | 10.8341 | 3.1517 | 0.0378 | 98.9596 | BS17&18B_L1_S4 | -116 | 50.5175 | 1.916 | 15.1402 | 11.1532 | 6.5762 | 10.0797 | 3.0495 | 1.5678 | 98.8272 | BS19&20B_L2_S3 | -118.1014 | 56.7964 | 4.0617 | 15.92 | 6.465 | 4.4038 | 6.1115 | 3.8289 | 2.4127 | 100.0235 | L1S2 | -218.02 | 57.9514 | 3.8353 | 16.2899 | 6.8549 | 2.7557 | 6.8165 | 3.9493 | 1.547 | 99.3875 | L3S2 | -55.02 | 56.36 | 1.7439 | 18.0593 | 6.6706 | 3.8639 | 6.7162 | 4.2401 | 2.346 | 99.4283 | L2S2
-738.4 | 49.7391 | 3.3359 | 14.07 | 11.0311 | 6.6014 | 10.631 | 3.0723 | 1.5193 | 98.6139 | BS1&2B_L3_S4 | -604 | 49.2428 | 1.9889 | 15.8369 | 11.2226 | 6.7824 | 10.5748 | 2.9718 | 1.3798 | 98.252 | BS3&4B_L2_S2 | -206.3 | 49.3323 | 2.0596 | 14.2553 | 12.4361 | 6.8296 | 10.6654 | 2.9549 | 1.4669 | 98.6114 | BS5&6B_L2_S2 | -441.5 | 49.3526 | 1.9852 | 14.3791 | 11.3408 | 8.1206 | 10.4277 | 2.9107 | 1.4834 | 98.5974 | BS7&8B_L3_S2 | -563.3 | 49.2696 | 1.9614 | 14.1656 | 11.3001 | 6.7 | 12.0403 | 2.9891 | 1.5738 | 99.1147 | BS9&10B_L2_S3 | -278.2 | 49.8444 | 1.8934 | 14.2657 | 11.2608 | 6.8702 | 10.546 | 3.8471 | 1.4723 | 98.8096 | BS11&12B_L1_S2 | -242.3 | 49.812 | 2.0355 | 13.9041 | 11.7556 | 6.6294 | 10.3498 | 2.8307 | 2.6829 | 98.8338 | BS13&14B_L3_S2 | -472.8 | 50.3263 | 2.0491 | 14.2645 | 11.323 | 8.0393 | 10.7654 | 3.1849 | 0.0475 | 98.9122 | BS17&18B_L2_S3 | -122.7 | 50.1428 | 1.9394 | 15.4954 | 11.131 | 6.5607 | 10.0287 | 3.1473 | 1.5546 | 98.8795 | BS19&20B_L3_S2 | -111.0623 | 56.9604 | 3.945 | 15.9908 | 6.4509 | 4.3798 | 6.1434 | 3.7461 | 2.3836 | 99.5536 | L2S2 | -200.03 | 57.572 | 3.7686 | 16.3626 | 6.9193 | 2.7964 | 6.918 | 4.0483 | 1.6148 | 99.797 | L2S2 | -50.04 | 56.2632 | 1.7788 | 18.1186 | 6.8005 | 3.6921 | 6.7676 | 4.2892 | 2.29 | 99.4685 | L3S2
-789.8 | 49.5742 | 3.4008 | 14.1376 | 11.2146 | 6.6203 | 10.6446 | 2.9684 | 1.4395 | 98.4503 | BS1&2B_L2_S4 | -618.7 | 48.9665 | 2.0113 | 15.7874 | 11.2893 | 6.8551 | 10.6605 | 3.0103 | 1.4196 | 99.0623 | BS3&4B_L1_S2 | -221.1 | 49.6047 | 2.0267 | 14.2999 | 12.2095 | 6.8241 | 10.6562 | 2.9386 | 1.4405 | 98.0368 | BS5&6B_L1_S2 | -467.7 | 49.3194 | 2.0409 | 14.3654 | 11.2674 | 8.1124 | 10.4934 | 2.892 | 1.5091 | 98.7356 | BS7&8B_L2_S2 | -567.1 | 49.3726 | 1.9999 | 14.263 | 11.1384 | 6.6504 | 11.8941 | 3.1141 | 1.5676 | 99.1205 | BS9&10B_L1_S3 | -278.8 | 49.8041 | 1.9768 | 14.1761 | 11.5869 | 6.7427 | 10.4799 | 3.7029 | 1.5306 | 98.8357 | BS11&12B_L3_S2 | -272.9 | 49.631 | 2.0093 | 14.1365 | 11.7024 | 6.6281 | 10.4118 | 2.7965 | 2.6843 | 99.1129 | BS13&14B_L2_S2 | -477.1 | 50.7073 | 1.9668 | 14.1179 | 11.205 | 8.0664 | 10.8241 | 3.0723 | 0.0401 | 98.7123 | BS17&18B_L1_S4 | -156 | 50.168 | 1.9701 | 15.5367 | 11.3812 | 6.525 | 9.8293 | 3.0535 | 1.5361 | 99.0823 | BS19&20B_L2_S3 | -104.3328 | 56.555 | 4.1026 | 16.0772 | 6.6432 | 4.3525 | 6.1206 | 3.7351 | 2.4138 | 100.2705 | L3S2 | -195 | 57.6835 | 3.7366 | 16.1833 | 7.0436 | 2.8059 | 6.8805 | 4.0576 | 1.609 | 99.6315 | L1S2 | -45.02 | 56.3991 | 1.8863 | 18.1125 | 6.6801 | 3.7825 | 6.6607 | 4.1689 | 2.3099 | 99.5792 | L1S2
-808.3 | 49.4778 | 3.4438 | 14.1683 | 11.0724 | 6.6619 | 10.5478 | 3.1681 | 1.46 | 98.6996 | BS1&2B_L1_S4 | -620.7 | 49.2126 | 1.9979 | 15.802 | 11.1628 | 6.8632 | 10.5812 | 2.9574 | 1.4229 | 98.3124 | BS3&4B_L3_S2 | -233.3 | 49.1021 | 2.0238 | 14.4641 | 12.4698 | 6.8661 | 10.6734 | 2.9344 | 1.4663 | 98.7545 | BS5&6B_L3_S2 | -514.1 | 49.2985 | 1.9526 | 14.3667 | 11.2331 | 8.1085 | 10.606 | 2.896 | 1.5387 | 98.6968 | BS7&8B_L1_S3 | -587.3 | 49.4251 | 2.1165 | 14.2246 | 11.1688 | 6.6059 | 11.8847 | 2.9949 | 1.5795 | 99.0801 | BS9&10B_L3_S3 | -292.2 | 49.644 | 1.9913 | 14.2248 | 11.3678 | 6.8674 | 10.568 | 3.847 | 1.4897 | 99.0806 | BS11&12B_L2_S2 | -282.3 | 49.481 | 2.0895 | 14.051 | 11.6604 | 6.6513 | 10.5325 | 2.7766 | 2.7577 | 99.0153 | BS13&14B_L3_S2 | -478.3 | 50.7078 | 1.9699 | 14.2868 | 11.2179 | 7.9683 | 10.739 | 3.0705 | 0.0398 | 98.5737 | BS17&18B_L3_S5 | -161.7 | 50.5693 | 2.0049 | 15.3983 | 10.9955 | 6.4269 | 9.8737 | 3.1519 | 1.5794 | 98.7288 | BS19&20B_L3_S2 | -103.0914 | 56.6532 | 3.948 | 15.9079 | 6.705 | 4.3604 | 6.1612 | 3.8401 | 2.4242 | 100.0383 | L1S2 | -188 | 57.679 | 3.7411 | 16.2023 | 6.846 | 2.8464 | 6.8509 | 4.1635 | 1.6708 | 99.7965 | L3S2 | -40.03 | 56.7255 | 1.8695 | 17.8968 | 6.6057 | 3.7076 | 6.6863 | 4.2261 | 2.2825 | 99.1691 | L2S2
[11 empty] | -644 | 49.3435 | 1.9965 | 15.6682 | 11.326 | 6.7591 | 10.6081 | 2.9018 | 1.3969 | 97.9382 | BS3&4B_L2_S2 | -246.3 | 49.5413 | 1.995 | 14.2411 | 12.3879 | 6.8141 | 10.6331 | 2.9217 | 1.4659 | 98.0226 | BS5&6B_L2_S2 | -521.5 | 49.2324 | 1.9511 | 14.4433 | 11.3547 | 8.0465 | 10.5417 | 2.9059 | 1.5244 | 98.8419 | BS7&8B_L3_S3 | -603.3 | 49.5272 | 1.9989 | 14.0544 | 11.1484 | 6.6529 | 12.0009 | 3.041 | 1.5764 | 98.682 | BS9&10B_L2_S3 | -318.2 | 49.6593 | 2.0237 | 14.1936 | 11.3269 | 6.854 | 10.5108 | 3.9381 | 1.4936 | 98.942 | BS11&12B_L1_S2 | -301.2 | 49.6757 | 2.0217 | 13.9122 | 11.6723 | 6.6134 | 10.4522 | 2.8943 | 2.7581 | 99.0161 | BS13&14B_L1_S3 | -517.1 | 50.562 | 1.9562 | 14.2426 | 11.2154 | 8.0802 | 10.8127 | 3.0895 | 0.0415 | 98.8312 | BS17&18B_L1_S4 | -166.4 | 50.6364 | 1.8738 | 15.5672 | 10.9992 | 6.4571 | 9.8233 | 3.1002 | 1.5428 | 99.181 | BS19&20B_L1_S3 | -96.37235 | 56.7801 | 3.8277 | 16.2516 | 6.6095 | 4.2492 | 6.0985 | 3.8062 | 2.3772 | 99.9699 | L2S2 | -170.01 | 57.4555 | 3.7852 | 16.3345 | 6.879 | 2.8834 | 6.878 | 4.0882 | 1.6962 | 99.6372 | L2S2 | -35.02 | 56.1041 | 1.9132 | 18.3519 | 6.648 | 3.6971 | 6.7985 | 4.1974 | 2.2898 | 99.7037 | L3S2
[11 empty] | -658.7 | 49.2394 | 1.949 | 15.7162 | 11.2264 | 6.7394 | 10.6829 | 3.0485 | 1.3982 | 98.8117 | BS3&4B_L1_S2 | -261.1 | 49.5959 | 1.9553 | 14.2075 | 12.4372 | 6.8208 | 10.592 | 2.92 | 1.4715 | 98.0535 | BS5&6B_L1_S2 | -547.7 | 49.3319 | 1.9091 | 14.5751 | 11.1799 | 8.052 | 10.4365 | 2.972 | 1.5436 | 99.0355 | BS7&8B_L2_S3 | -607.1 | 49.2297 | 1.9763 | 14.2597 | 11.2344 | 6.6501 | 12.0029 | 3.0227 | 1.6243 | 99.3593 | BS9&10B_L1_S3 | -318.8 | 49.6821 | 1.9905 | 14.123 | 11.4506 | 6.7845 | 10.6077 | 3.8538 | 1.5077 | 99.0022 | BS11&12B_L3_S2 | -312.9 | 49.6588 | 2.071 | 13.9485 | 11.6511 | 6.582 | 10.4513 | 2.8913 | 2.746 | 98.9581 | BS13&14B_L2_S2 | -552.8 | 50.5131 | 1.9375 | 14.2527 | 11.3319 | 8.0812 | 10.7023 | 3.1388 | 0.0425 | 98.853 | BS17&18B_L2_S4 | -196 | 50.3335 | 1.8835 | 15.7064 | 11.0962 | 6.6048 | 9.6843 | 3.1357 | 1.5556 | 99.0394 | BS19&20B_L2_S3 | -89.24283 | 56.7602 | 3.9208 | 16.1102 | 6.6589 | 4.2642 | 6.09 | 3.8175 | 2.3782 | 100.1027 | L3S2 | -165 | 57.7759 | 3.7789 | 16.2743 | 6.7809 | 2.741 | 6.8573 | 4.0641 | 1.7276 | 99.3408 | L1S2 | -30 | 56.3513 | 1.9541 | 18.1935 | 6.5208 | 3.8472 | 6.5839 | 4.2492 | 2.3 | 99.6107 | L1S2
[11 empty] | -660.7 | 49.2501 | 1.9314 | 15.9015 | 11.1272 | 6.7203 | 10.6135 | 2.9993 | 1.4566 | 98.2032 | BS3&4B_L3_S2 | -273.3 | 49.3706 | 2.0377 | 14.338 | 12.482 | 6.8542 | 10.5902 | 2.9088 | 1.4185 | 98.2438 | BS5&6B_L3_S2 | -594.1 | 49.4717 | 1.9683 | 14.3599 | 11.1749 | 8.0768 | 10.4448 | 2.9874 | 1.5162 | 98.4427 | BS7&8B_L1_S3 | -627.3 | 49.4305 | 1.9403 | 14.0309 | 11.2799 | 6.6227 | 12.0373 | 3.0423 | 1.616 | 99.0205 | BS9&10B_L3_S3 | -332.2 | 48.988 | 2.0706 | 14.445 | 11.4705 | 6.8962 | 10.6902 | 3.9562 | 1.4833 | 100.0486 | BS11&12B_L2_S2 | -322.3 | 49.3123 | 2.0141 | 14.0946 | 11.7785 | 6.5297 | 10.4653 | 2.9276 | 2.878 | 99.2266 | BS13&14B_L3_S2 | -557.1 | 50.7057 | 1.9987 | 14.3028 | 11.2188 | 7.9536 | 10.6589 | 3.1148 | 0.0467 | 98.4959 | BS17&18B_L1_S4 | -200.7 | 50.4564 | 1.9388 | 15.7335 | 11.0684 | 6.3871 | 9.6907 | 3.1762 | 1.5488 | 98.9359 | BS19&20B_L3_S2 | -88.14145 | 56.85 | 3.8094 | 16.2226 | 6.6462 | 4.2237 | 6.1343 | 3.8047 | 2.3091 | 100.0048 | L1S2 | -158.01 | 57.9123 | 3.7502 | 16.2331 | 6.6604 | 2.8372 | 6.7698 | 4.0782 | 1.7588 | 99.325 | L3S2 | -25 | 56.3214 | 1.9332 | 18.2592 | 6.5621 | 3.7378 | 6.6816 | 4.2984 | 2.2063 | 99.5706 | L2S2
[11 empty] | -698.7 | 49.2725 | 1.9242 | 15.6899 | 11.179 | 6.7929 | 10.7196 | 3 | 1.4219 | 98.8334 | BS3&4B_L1_S2 | -286.3 | 49.2806 | 1.993 | 14.4157 | 12.4483 | 6.7425 | 10.6661 | 2.9569 | 1.4968 | 98.4289 | BS5&6B_L2_S2 | -601.5 | 49.4211 | 1.9537 | 14.3663 | 11.2753 | 8.0037 | 10.5038 | 2.9509 | 1.5251 | 98.6598 | BS7&8B_L3_S3 | -643.3 | 49.1907 | 2.0728 | 14.3259 | 11.2019 | 6.6711 | 11.9873 | 2.9674 | 1.583 | 99.2102 | BS9&10B_L2_S3 | -358.2 | 49.7038 | 1.9957 | 14.2825 | 11.2705 | 6.7633 | 10.5596 | 3.9159 | 1.5088 | 99.1126 | BS11&12B_L1_S2 | -352.9 | 49.7425 | 2.0029 | 14.0587 | 11.5833 | 6.5678 | 10.3811 | 2.801 | 2.8628 | 98.7821 | BS13&14B_L2_S2 | -558.3 | 50.4102 | 1.929 | 14.323 | 11.3065 | 8.0992 | 10.7746 | 3.1202 | 0.0372 | 98.8701 | BS17&18B_L3_S5 | -206.4 | 50.687 | 1.9085 | 15.4052 | 11.0371 | 6.4611 | 9.729 | 3.1941 | 1.578 | 98.9085 | BS19&20B_L1_S3 | -81.71235 | 56.875 | 3.8563 | 16.1549 | 6.4082 | 4.2791 | 6.2131 | 3.9055 | 2.3079 | 99.9258 | L2S2 | -155.01 | 57.4172 | 3.7402 | 16.4089 | 6.7765 | 2.9589 | 6.9029 | 4.0754 | 1.72 | 99.817 | L2S2 | -20.03 | 56.6176 | 1.8885 | 17.9835 | 6.6825 | 3.7751 | 6.5853 | 4.2718 | 2.1957 | 99.3519 | L3S2
[11 empty] | -724 | 49.0671 | 1.9683 | 15.7068 | 11.4109 | 6.847 | 10.6747 | 2.9201 | 1.4051 | 98.7719 | BS3&4B_L2_S3 | -301.1 | 49.5142 | 1.949 | 14.2765 | 12.3769 | 6.7283 | 10.6915 | 2.996 | 1.4675 | 98.1777 | BS5&6B_L1_S2 | -627.7 | 49.6128 | 1.953 | 14.3453 | 11.1019 | 7.9867 | 10.5047 | 2.9742 | 1.5215 | 98.5454 | BS7&8B_L2_S3 | -647.1 | 49.1902 | 2.047 | 14.3176 | 11.2145 | 6.6187 | 11.9718 | 3.0711 | 1.5691 | 99.361 | BS9&10B_L1_S3 | -358.8 | 49.459 | 2.0046 | 14.1815 | 11.5668 | 6.821 | 10.5507 | 3.9175 | 1.4989 | 99.3127 | BS11&12B_L3_S2 | -362.3 | 49.4242 | 2.0153 | 13.8762 | 11.6683 | 6.6672 | 10.4775 | 2.9477 | 2.9237 | 99.4323 | BS13&14B_L3_S2 | -597.1 | 50.697 | 1.9001 | 14.2719 | 11.2737 | 8.0046 | 10.8133 | 3.0002 | 0.0392 | 98.7913 | BS17&18B_L1_S4 | -236 | 50.5795 | 1.9835 | 15.4925 | 11.1201 | 6.5285 | 9.548 | 3.1403 | 1.6077 | 98.7105 | BS19&20B_L2_S3 | -74.26283 | 56.9834 | 3.8144 | 15.9676 | 6.4562 | 4.3423 | 6.2469 | 3.885 | 2.3042 | 99.6042 | L3S2 | -150.01 | 57.8687 | 3.6157 | 16.2993 | 6.7705 | 2.8069 | 6.8665 | 4.0471 | 1.7253 | 99.3545 | L1S2 | -15 | 56.5151 | 2.0117 | 18.1089 | 6.5921 | 3.6721 | 6.6612 | 4.2824 | 2.1565 | 99.7133 | L1S2
[11 empty] | -740.7 | 49.3007 | 1.9218 | 15.8377 | 11.21 | 6.793 | 10.5141 | 2.9949 | 1.4278 | 98.1129 | BS3&4B_L3_S3 | -326.3 | 49.4315 | 1.933 | 14.1776 | 12.6282 | 6.7678 | 10.6763 | 2.9405 | 1.4451 | 98.2127 | BS5&6B_L2_S2 | -674.1 | 49.4772 | 2.004 | 14.3547 | 11.1333 | 8.0122 | 10.5216 | 2.9852 | 1.512 | 98.511 | BS7&8B_L1_S3 | -667.3 | 49.3741 | 1.9844 | 13.9851 | 11.3762 | 6.681 | 11.9953 | 3.009 | 1.595 | 99.0923 | BS9&10B_L3_S3 | -372.2 | 49.4721 | 1.9826 | 14.2601 | 11.2108 | 6.8574 | 10.5916 | 4.1164 | 1.5091 | 99.2683 | BS11&12B_L2_S2 | -381.2 | 49.4392 | 2.0346 | 14.1092 | 11.6672 | 6.5835 | 10.4355 | 2.8088 | 2.922 | 99.0424 | BS13&14B_L1_S3 | -632.8 | 50.4647 | 1.9659 | 14.374 | 11.3184 | 8.0501 | 10.748 | 3.038 | 0.0409 | 98.7775 | BS17&18B_L2_S4 | -236.7 | 50.3246 | 1.9503 | 15.7658 | 11.1284 | 6.5576 | 9.501 | 3.2089 | 1.5633 | 98.9191 | BS19&20B_L3_S3 | -73.11145 | 56.8834 | 3.5879 | 16.2999 | 6.461 | 4.3105 | 6.2645 | 3.8412 | 2.3516 | 99.8846 | L1S2 | -143 | 57.8132 | 3.6975 | 16.1516 | 6.7617 | 2.9532 | 6.7991 | 4.0622 | 1.7615 | 99.5819 | L3S2 | -10 | 56.5103 | 2.1197 | 18.2223 | 6.3389 | 3.7715 | 6.6052 | 4.2571 | 2.175 | 99.4627 | L2S1
[11 empty] | -778.7 | 48.8633 | 1.9738 | 15.9366 | 11.3593 | 6.8145 | 10.6571 | 2.9755 | 1.4198 | 99.1204 | BS3&4B_L1_S3 | -341.1 | 49.6622 | 1.9017 | 14.2 | 12.3893 | 6.8318 | 10.5673 | 2.9301 | 1.5177 | 98.2082 | BS5&6B_L1_S2 | -707.7 | 49.1738 | 2.0009 | 14.4193 | 11.2298 | 8.1868 | 10.4879 | 2.9783 | 1.5232 | 99.0271 | BS7&8B_L2_S3 | -687.1 | 49.0174 | 1.9428 | 14.2031 | 11.3525 | 6.776 | 12.0295 | 3.09 | 1.5888 | 99.4069 | BS9&10B_L1_S3 | -398.2 | 49.6012 | 2.0369 | 14.3405 | 11.173 | 6.771 | 10.5966 | 3.9718 | 1.509 | 98.9866 | BS11&12B_L1_S2 | -392.9 | 49.3212 | 2.0473 | 14.0179 | 11.8436 | 6.6232 | 10.4452 | 2.8105 | 2.8911 | 99.1758 | BS13&14B_L2_S2 | -637.1 | 50.5534 | 2.0326 | 14.1793 | 11.2874 | 7.9872 | 10.8263 | 3.0984 | 0.0355 | 98.9103 | BS17&18B_L1_S4 | -246.4 | 50.3896 | 1.9796 | 15.6323 | 11.1987 | 6.4357 | 9.558 | 3.2312 | 1.5749 | 99.3401 | BS19&20B_L1_S3 | -66.95235 | 56.9712 | 3.5421 | 16.3092 | 6.5205 | 4.1921 | 6.2595 | 3.9824 | 2.223 | 99.3885 | L2S2 | -140.02 | 57.4785 | 3.7753 | 16.4537 | 6.7849 | 2.9389 | 6.7605 | 4.0345 | 1.7737 | 99.7442 | L2S2 | -5 | 56.3014 | 2.0316 | 18.3014 | 6.3782 | 3.8377 | 6.6394 | 4.3504 | 2.1599 | 99.6864 | L3S2
[11 empty] | -804 | 49.1966 | 1.9838 | 15.7464 | 11.2913 | 6.7526 | 10.6696 | 2.9453 | 1.4144 | 98.3132 | BS3&4B_L2_S3 | -353.3 | 49.5884 | 1.9536 | 14.3871 | 12.5182 | 6.6335 | 10.5644 | 2.9142 | 1.4407 | 98.2516 | BS5&6B_L3_S3 | -754.1 | 49.2376 | 1.9992 | 14.2406 | 11.2772 | 8.1291 | 10.5629 | 2.9771 | 1.5765 | 98.5391 | BS7&8B_L1_S3 | -723.3 | 49.3677 | 1.9688 | 14.2387 | 11.1449 | 6.5554 | 12.0517 | 3.0764 | 1.5965 | 98.9315 | BS9&10B_L2_S4 | -398.8 | 49.7473 | 1.9364 | 14.1374 | 11.4919 | 6.7056 | 10.5115 | 3.9686 | 1.5013 | 98.6329 | BS11&12B_L3_S2 | -432.9 | 49.3869 | 2.067 | 13.9971 | 11.6768 | 6.5756 | 10.5452 | 2.8234 | 2.9281 | 99.1801 | BS13&14B_L2_S2 | -638.3 | 50.3244 | 1.9706 | 14.1912 | 11.4091 | 8.1325 | 10.8305 | 3.0992 | 0.0425 | 98.8932 | BS17&18B_L3_S5 | -276 | 50.3359 | 1.9914 | 15.6738 | 11.2084 | 6.5265 | 9.5004 | 3.2065 | 1.557 | 99.0782 | BS19&20B_L2_S3 | -59.23283 | 56.7879 | 3.5641 | 16.2372 | 6.6179 | 4.3401 | 6.2706 | 3.9299 | 2.2523 | 99.9282 | L3S2 | -135 | 57.2763 | 3.7342 | 16.4436 | 6.8231 | 2.9919 | 6.785 | 4.1667 | 1.7792 | 100.0691 | L1S2 | 0 | 56.6255 | 2.0227 | 18.0932 | 6.3783 | 3.8335 | 6.5732 | 4.3139 | 2.1597 | 99.5626 | L1S1
[11 empty] | -820.7 | 49.3796 | 1.9176 | 15.752 | 11.2498 | 6.8038 | 10.5109 | 2.9748 | 1.4115 | 98.0737 | BS3&4B_L3_S3 | -381.1 | 49.2392 | 1.9323 | 14.3515 | 12.6681 | 6.7308 | 10.5798 | 2.9819 | 1.5164 | 98.4721 | BS5&6B_L1_S2 | -761.5 | 49.1021 | 1.9905 | 14.428 | 11.3041 | 8.0429 | 10.6068 | 2.9913 | 1.5343 | 99.1659 | BS7&8B_L3_S3 | -747.3 | 49.0205 | 2.0168 | 14.2709 | 11.4226 | 6.625 | 12.0557 | 2.9903 | 1.5983 | 99.556 | BS9&10B_L3_S4 | -412.2 | 49.7294 | 2.0298 | 14.3466 | 11.2158 | 6.6975 | 10.5476 | 3.9348 | 1.4987 | 99.0405 | BS11&12B_L2_S2 | -442.3 | 49.5204 | 1.9272 | 13.9665 | 11.6537 | 6.5875 | 10.49 | 2.889 | 2.9658 | 98.939 | BS13&14B_L3_S3 | -677.1 | 50.3035 | 1.9248 | 14.2739 | 11.4615 | 8.0961 | 10.847 | 3.034 | 0.0592 | 99.0231 | BS17&18B_L1_S4 | -276.7 | 50.3177 | 2.0671 | 15.5883 | 11.2766 | 6.4771 | 9.4271 | 3.263 | 1.5831 | 99.2458 | BS19&20B_L3_S3 | -58.12145 | 57.0408 | 3.4 | 16.4325 | 6.5369 | 4.1439 | 6.2022 | 4.0052 | 2.2385 | 99.9252 | L1S2 | -128 | 57.4632 | 3.6788 | 16.3217 | 6.8159 | 2.9609 | 6.8236 | 4.1218 | 1.8141 | 99.903 | L3S2 | 5.13 | 56.451 | 2.0967 | 18.406 | 6.3259 | 3.7664 | 6.4739 | 4.3274 | 2.1527 | 99.6862 | L2S1
[11 empty] | -858.7 | 49.1778 | 1.9386 | 15.6737 | 11.2436 | 6.7886 | 10.8 | 2.9514 | 1.4262 | 98.7087 | BS3&4B_L1_S3 | -406.3 | 49.3153 | 2.0026 | 14.3286 | 12.6369 | 6.7846 | 10.5007 | 2.9684 | 1.4629 | 98.2464 | BS5&6B_L2_S3 | -787.7 | 49.4544 | 2.03 | 14.2696 | 11.1704 | 8.1265 | 10.4536 | 2.9712 | 1.5242 | 98.6616 | BS7&8B_L2_S3 | -767.1 | 49.3687 | 2.0096 | 14.1664 | 11.2228 | 6.6401 | 11.9812 | 3.0453 | 1.566 | 99.1823 | BS9&10B_L1_S4 | -438.2 | 49.5562 | 1.9965 | 14.2423 | 11.3017 | 6.789 | 10.5619 | 4.0387 | 1.5138 | 99.1735 | BS11&12B_L1_S2 | -461.2 | 49.4871 | 1.9954 | 14.0084 | 11.5735 | 6.6383 | 10.4828 | 2.8735 | 2.9411 | 98.8568 | BS13&14B_L1_S3 | -712.8 | 50.7135 | 1.9974 | 14.1939 | 11.301 | 7.9846 | 10.7463 | 3.0243 | 0.0391 | 98.5498 | BS17&18B_L2_S4 | -286.4 | 50.403 | 2.006 | 15.7497 | 11.2012 | 6.5425 | 9.3259 | 3.211 | 1.5607 | 99.1389 | BS19&20B_L1_S3 | -52.24235 | 56.6719 | 3.426 | 16.5102 | 6.6311 | 4.2085 | 6.3262 | 3.9817 | 2.2444 | 99.763 | L2S2 | -125.08 | 57.4221 | 3.692 | 16.3305 | 6.8091 | 3.1085 | 6.6928 | 4.1115 | 1.8335 | 99.5671 | L2S2 | 10 | 56.6216 | 1.9567 | 18.1883 | 6.2989 | 3.7888 | 6.6651 | 4.3091 | 2.1715 | 99.4088 | L3S1
[11 empty] | -884 | 49.3057 | 1.9285 | 15.6459 | 11.3276 | 6.8208 | 10.6389 | 2.9313 | 1.4013 | 98.3355 | BS3&4B_L2_S3 | -433.3 | 49.5888 | 1.9486 | 14.3411 | 12.5681 | 6.581 | 10.5627 | 2.9287 | 1.4811 | 98.1145 | BS5&6B_L3_S3 | -834.1 | 49.0569 | 2.0249 | 14.4009 | 11.1884 | 8.2165 | 10.563 | 3.0013 | 1.5482 | 98.8536 | BS7&8B_L1_S3 | -803.3 | 49.3755 | 2.0163 | 14.2484 | 11.1777 | 6.6511 | 11.9686 | 2.9587 | 1.6037 | 99.1367 | BS9&10B_L2_S4 | -438.8 | 49.3398 | 2.1093 | 14.2156 | 11.4671 | 6.8275 | 10.473 | 4.0697 | 1.4979 | 99.1693 | BS11&12B_L3_S2 | -472.9 | 49.5715 | 1.9811 | 14.0576 | 11.6033 | 6.563 | 10.4281 | 2.8055 | 2.9897 | 98.8691 | BS13&14B_L2_S2 | -717.1 | 50.7573 | 1.9891 | 14.2466 | 11.1607 | 8.0268 | 10.7413 | 3.0333 | 0.0449 | 98.5574 | BS17&18B_L1_S4 | -316 | 50.2047 | 1.9805 | 15.7663 | 11.2566 | 6.6726 | 9.4233 | 3.1308 | 1.5651 | 99.2184 | BS19&20B_L2_S3 | -44.40283 | 56.9283 | 3.3744 | 16.6635 | 6.4119 | 4.1345 | 6.3185 | 3.978 | 2.1909 | 99.7594 | L3S2 | -113 | 57.3815 | 3.5567 | 16.3881 | 6.7996 | 3.1064 | 6.7549 | 4.1196 | 1.8932 | 99.9601 | L3S2 | 15 | 56.2227 | 2.026 | 18.4794 | 6.3843 | 3.8299 | 6.5682 | 4.3988 | 2.0907 | 100.0754 | L1S1
[11 empty] | -900.7 | 49.4176 | 1.9607 | 15.7984 | 11.2031 | 6.6854 | 10.57 | 2.9666 | 1.3982 | 98.2168 | BS3&4B_L3_S3 | -461.1 | 49.3441 | 2.0116 | 14.2641 | 12.4974 | 6.758 | 10.6164 | 2.9884 | 1.52 | 98.2711 | BS5&6B_L1_S3 | -841.5 | 49.192 | 1.9479 | 14.3369 | 11.3277 | 8.1045 | 10.6112 | 2.9668 | 1.5129 | 99.0211 | BS7&8B_L3_S3 | -825.3 | 49.3869 | 1.984 | 14.04 | 11.3629 | 6.6274 | 12.075 | 2.967 | 1.5567 | 98.7725 | BS9&10B_L3_S4 | -452.2 | 49.5969 | 1.9908 | 14.3037 | 11.2151 | 6.7838 | 10.4906 | 4.0935 | 1.5256 | 98.8236 | BS11&12B_L2_S2 | -512.9 | 49.3429 | 1.9912 | 14.1829 | 11.5554 | 6.5839 | 10.4541 | 2.9003 | 2.9894 | 99.187 | BS13&14B_L2_S2 | -718.3 | 50.4494 | 1.9281 | 14.2636 | 11.4235 | 7.9856 | 10.8241 | 3.0869 | 0.0389 | 98.6753 | BS17&18B_L3_S5 | -316.7 | 50.478 | 1.9551 | 15.6975 | 11.2106 | 6.5439 | 9.3218 | 3.2222 | 1.571 | 99.1146 | BS19&20B_L3_S3 | -43.23145 | 56.5741 | 3.1545 | 16.777 | 6.6427 | 4.2554 | 6.321 | 4.0938 | 2.1815 | 100.1754 | L1S2 | -110.09 | 57.45 | 3.6279 | 16.3558 | 6.8585 | 3.0778 | 6.7341 | 4.0566 | 1.8393 | 99.9283 | L2S2 | 20.15 | 56.7303 | 2.0481 | 18.247 | 6.086 | 3.8812 | 6.6079 | 4.3551 | 2.0444 | 99.4425 | L2S1
[11 empty] | -938.7 | 49.3706 | 1.9704 | 15.5963 | 11.3218 | 6.6975 | 10.6459 | 3.0167 | 1.3809 | 98.6605 | BS3&4B_L1_S3 | -486.3 | 49.0556 | 1.9559 | 14.2986 | 12.7004 | 6.8954 | 10.5823 | 3.0052 | 1.5066 | 98.7314 | BS5&6B_L2_S3 | -867.7 | 49.4616 | 1.9889 | 14.3016 | 11.0427 | 8.1475 | 10.5438 | 2.9898 | 1.5241 | 98.3563 | BS7&8B_L2_S3 | -847.1 | 49.4075 | 1.9834 | 14.1643 | 11.2618 | 6.6521 | 11.9516 | 3.0203 | 1.5589 | 99.039 | BS9&10B_L1_S4 | -478.2 | 49.6579 | 2.0593 | 14.1332 | 11.264 | 6.6969 | 10.5431 | 4.1385 | 1.5072 | 98.7817 | BS11&12B_L1_S2 | -522.3 | 49.2857 | 2.0506 | 13.9315 | 11.6476 | 6.5929 | 10.5312 | 2.919 | 3.0415 | 98.9594 | BS13&14B_L3_S3 | -757.1 | 50.6375 | 2.0087 | 14.2096 | 11.3191 | 7.9877 | 10.7287 | 3.0608 | 0.0479 | 98.8352 | BS17&18B_L1_S4 | -326.4 | 50.5794 | 1.9681 | 15.7752 | 11.0438 | 6.5469 | 9.3537 | 3.1708 | 1.5622 | 99.232 | BS19&20B_L1_S3 | -37.57235 | 56.7216 | 3.2114 | 16.7706 | 6.5789 | 4.1566 | 6.3848 | 4.0476 | 2.1285 | 99.6703 | L2S2 | -98.05 | 57.5477 | 3.5285 | 16.3881 | 6.7085 | 3.0964 | 6.7055 | 4.1376 | 1.8877 | 99.5636 | L3S2 | 25 | 56.6489 | 2.2178 | 18.3263 | 6.186 | 3.6486 | 6.5173 | 4.3767 | 2.0784 | 99.5938 | L3S1
[11 empty] | -964 | 49.333 | 1.9046 | 15.755 | 11.3059 | 6.782 | 10.5487 | 2.9525 | 1.4184 | 98.1462 | BS3&4B_L2_S3 | -513.3 | 49.7066 | 1.9383 | 14.4074 | 12.3148 | 6.5822 | 10.5662 | 2.9999 | 1.4848 | 98.0866 | BS5&6B_L3_S3 | -914.1 | 49.3432 | 1.9748 | 14.3121 | 11.2071 | 8.0436 | 10.5596 | 3.0026 | 1.5571 | 98.5398 | BS7&8B_L1_S3 | -883.3 | 49.2262 | 2.0473 | 14.0635 | 11.3156 | 6.7073 | 12.0176 | 3.0586 | 1.5641 | 99.3553 | BS9&10B_L2_S4 | -478.8 | 49.4078 | 2.0532 | 14.2393 | 11.389 | 6.8644 | 10.5306 | 4.0193 | 1.4964 | 99.0933 | BS11&12B_L3_S2 | -541.2 | 49.6282 | 2.0185 | 13.8654 | 11.5648 | 6.5375 | 10.4866 | 2.891 | 3.0081 | 98.756 | BS13&14B_L1_S3 | -792.8 | 50.7695 | 2.0016 | 14.1269 | 11.2956 | 7.9692 | 10.7771 | 3.0235 | 0.0367 | 98.4314 | BS17&18B_L2_S4 | -356 | 50.5135 | 2.0551 | 15.5207 | 11.4436 | 6.5391 | 9.2765 | 3.1156 | 1.536 | 98.9161 | BS19&20B_L2_S3 | -29.65283 | 56.3074 | 3.3175 | 17.0598 | 6.5479 | 4.1882 | 6.3139 | 4.0875 | 2.1778 | 100.0531 | L3S2 | -95.06 | 57.4779 | 3.4324 | 16.4567 | 6.7271 | 3.1661 | 6.718 | 4.1116 | 1.9102 | 99.7415 | L2S2 | 30 | 56.5729 | 2.1441 | 18.4608 | 6.1463 | 3.7384 | 6.5406 | 4.3959 | 2.001 | 99.7525 | L1S1
[11 empty] | -980.7 | 49.494 | 1.9677 | 15.7013 | 11.1133 | 6.7766 | 10.6047 | 2.961 | 1.3814 | 97.8074 | BS3&4B_L3_S3 | -541.1 | 49.8059 | 1.9646 | 14.202 | 12.3801 | 6.6106 | 10.542 | 3.0049 | 1.4897 | 97.9701 | BS5&6B_L1_S3 | -921.5 | 49.3014 | 1.9696 | 14.1697 | 11.344 | 8.1272 | 10.5984 | 2.9585 | 1.5313 | 98.7607 | BS7&8B_L3_S3 | -903.3 | 49.5031 | 1.9866 | 13.9926 | 11.2447 | 6.6325 | 12.0463 | 3.0252 | 1.569 | 98.6976 | BS9&10B_L3_S4 | -492.2 | 49.6255 | 1.968 | 14.2638 | 11.1631 | 6.8716 | 10.4763 | 4.0972 | 1.5345 | 99.1076 | BS11&12B_L2_S2 | -552.9 | 49.359 | 2.0206 | 14.0344 | 11.6128 | 6.6254 | 10.5111 | 2.8483 | 2.9884 | 99.0998 | BS13&14B_L2_S2 | -798.3 | 50.5753 | 1.9512 | 14.1989 | 11.3117 | 8.0397 | 10.8617 | 3.0168 | 0.0449 | 98.7566 | BS17&18B_L3_S5 | -356.7 | 50.6673 | 1.9711 | 15.6684 | 11.227 | 6.5503 | 9.2155 | 3.1702 | 1.5302 | 98.8325 | BS19&20B_L3_S3 | -28.38145 | 56.8202 | 3.0288 | 16.9959 | 6.3815 | 4.1044 | 6.4559 | 4.0434 | 2.1699 | 99.7004 | L1S2 | -90 | 57.6184 | 3.4169 | 16.4905 | 6.6294 | 3.0821 | 6.7661 | 4.0736 | 1.923 | 99.5583 | L1S2 | 35.04 | 56.7192 | 2.2081 | 18.3991 | 6.1717 | 3.7736 | 6.4293 | 4.326 | 1.973 | 99.3782 | L2S1
[11 empty] | -1018.7 | 49.3135 | 1.8967 | 15.7932 | 11.1747 | 6.8146 | 10.6371 | 2.9817 | 1.3884 | 98.5151 | BS3&4B_L1_S3 | -566.3 | 49.4209 | 1.9756 | 14.214 | 12.7447 | 6.7279 | 10.4621 | 2.9697 | 1.4853 | 97.9728 | BS5&6B_L2_S3 | -947.7 | 49.6215 | 1.9771 | 14.2527 | 11.107 | 8.0384 | 10.5387 | 2.9473 | 1.5173 | 98.3109 | BS7&8B_L2_S3 | -927.1 | 49.2629 | 1.9924 | 14.2108 | 11.3298 | 6.6957 | 11.9433 | 3.0097 | 1.5554 | 99.2347 | BS9&10B_L1_S4 | -518.2 | 49.6938 | 2.0507 | 14.1751 | 11.2289 | 6.5929 | 10.5897 | 4.1524 | 1.5165 | 98.7999 | BS11&12B_L1_S2 | -602.3 | 49.646 | 1.9601 | 13.8213 | 11.6201 | 6.5371 | 10.4591 | 2.9215 | 3.0348 | 98.6041 | BS13&14B_L3_S3 | -837.1 | 50.64 | 1.9825 | 14.2607 | 11.277 | 8.1136 | 10.6787 | 3.0133 | 0.0344 | 98.8914 | BS17&18B_L1_S5 | -366.4 | 50.4358 | 1.9358 | 15.7337 | 11.2572 | 6.5534 | 9.3149 | 3.2055 | 1.5636 | 99.258 | BS19&20B_L1_S3 | -22.84235 | 56.5956 | 2.9489 | 17.213 | 6.481 | 4.1207 | 6.4553 | 4.0982 | 2.0873 | 99.7102 | L2S2 | -83.01 | 57.8397 | 3.3455 | 16.2426 | 6.6489 | 3.1571 | 6.7288 | 4.0975 | 1.9399 | 99.1265 | L3S2 | 40 | 56.628 | 2.087 | 18.4222 | 6.1384 | 3.8084 | 6.5197 | 4.4068 | 1.9895 | 99.7383 | L3S1
[11 empty] | -1044 | 49.1026 | 1.9945 | 15.6007 | 11.5471 | 6.8562 | 10.5379 | 2.9374 | 1.4236 | 98.5827 | BS3&4B_L2_S3 | -593.3 | 49.4095 | 1.9407 | 14.3335 | 12.516 | 6.7853 | 10.5454 | 2.9771 | 1.4925 | 98.5781 | BS5&6B_L3_S3 | -1001.5 | 49.2537 | 1.9394 | 14.2923 | 11.337 | 8.1357 | 10.5451 | 2.9623 | 1.5344 | 98.7501 | BS7&8B_L3_S3 | -963.3 | 49.0977 | 2.0138 | 14.161 | 11.2787 | 6.7697 | 12.0776 | 2.9995 | 1.6019 | 99.4902 | BS9&10B_L2_S4 | -518.8 | 49.4186 | 2.0687 | 14.0841 | 11.4701 | 6.706 | 10.5357 | 4.2181 | 1.4986 | 99.1043 | BS11&12B_L3_S2 | -621.2 | 49.5059 | 2.0491 | 13.919 | 11.5534 | 6.5502 | 10.4729 | 2.9097 | 3.0399 | 99.0636 | BS13&14B_L1_S3 | -872.8 | 50.7429 | 1.9581 | 14.2022 | 11.221 | 7.934 | 10.7962 | 3.0963 | 0.0493 | 98.4996 | BS17&18B_L2_S4 | -396 | 50.4894 | 1.9375 | 15.6547 | 11.3581 | 6.675 | 9.2413 | 3.1246 | 1.5194 | 99.1093 | BS19&20B_L2_S3 | -14.13283 | 56.7195 | 2.976 | 16.9471 | 6.5944 | 4.1544 | 6.4305 | 4.1132 | 2.0649 | 99.3298 | L3S2 | -80.13 | 57.6944 | 3.3496 | 16.3422 | 6.6372 | 3.1428 | 6.694 | 4.1599 | 1.9799 | 99.3222 | L2S2 | 45.01 | 56.5524 | 2.3236 | 18.3196 | 6.0903 | 3.8539 | 6.5205 | 4.3631 | 1.9766 | 99.8775 | L1S1
[11 empty] | -1060.7 | 49.056 | 2.0187 | 15.7639 | 11.2894 | 6.9116 | 10.6096 | 2.9177 | 1.4331 | 98.4481 | BS3&4B_L3_S3 | -621.1 | 49.28 | 2.045 | 14.2498 | 12.586 | 6.7772 | 10.5456 | 3.0186 | 1.4977 | 98.3984 | BS5&6B_L1_S3 | -1027.7 | 49.35 | 2.0016 | 14.3716 | 11.1773 | 8.0734 | 10.4961 | 2.9911 | 1.5388 | 99.0679 | BS7&8B_L2_S3 | -981.3 | 49.248 | 1.954 | 14.0846 | 11.4356 | 6.6137 | 12.0884 | 2.992 | 1.5838 | 99.2284 | BS9&10B_L3_S4 | -532.2 | 49.6989 | 1.978 | 14.1857 | 11.1489 | 6.8147 | 10.5424 | 4.1071 | 1.5243 | 98.9843 | BS11&12B_L2_S2 | -632.9 | 49.2541 | 1.9874 | 14.0463 | 11.577 | 6.6382 | 10.4846 | 2.9461 | 3.0664 | 99.3721 | BS13&14B_L2_S3 | -878.3 | 50.3183 | 2.0369 | 14.2328 | 11.419 | 8.1531 | 10.8094 | 2.9858 | 0.0447 | 98.704 | BS17&18B_L3_S6 | -396.7 | 50.4444 | 1.9339 | 15.7296 | 11.3156 | 6.5277 | 9.2883 | 3.2214 | 1.539 | 99.0647 | BS19&20B_L3_S3 | -13.08145 | 56.4932 | 2.7126 | 17.4346 | 6.5633 | 4.0609 | 6.472 | 4.1948 | 2.0686 | 99.9371 | L1S2 | -75.07 | 57.6846 | 3.2905 | 16.599 | 6.6045 | 3.1008 | 6.685 | 4.092 | 1.9436 | 99.6184 | L1S2 | 50.03 | 56.9942 | 2.1941 | 18.236 | 5.9881 | 3.8039 | 6.5001 | 4.3815 | 1.9021 | 99.3692 | L2S1
[11 empty] | -1098.7 | 49.4788 | 1.9384 | 15.661 | 11.0905 | 6.8363 | 10.5881 | 2.9918 | 1.4151 | 98.4676 | BS3&4B_L1_S3 | -646.3 | 49.69 | 1.9506 | 14.1674 | 12.4487 | 6.7929 | 10.4999 | 2.9632 | 1.4874 | 97.794 | BS5&6B_L2_S3 | -1074.1 | 49.3808 | 1.9805 | 14.1724 | 11.196 | 8.2054 | 10.5348 | 2.9766 | 1.5535 | 98.3658 | BS7&8B_L1_S3 | -1007.1 | 49.2998 | 2.0077 | 14.1482 | 11.2372 | 6.6502 | 12.0385 | 3.0089 | 1.6095 | 99.2392 | BS9&10B_L1_S4 | -558.2 | 49.8172 | 1.9699 | 14.0451 | 11.1905 | 6.6748 | 10.6095 | 4.1537 | 1.5393 | 98.804 | BS11&12B_L1_S2 | -682.3 | 49.6466 | 1.9964 | 13.7057 | 11.4926 | 6.6164 | 10.5471 | 2.9663 | 3.0289 | 98.7068 | BS13&14B_L3_S3 | -917.1 | 50.8186 | 1.986 | 14.1522 | 11.2807 | 7.9841 | 10.7495 | 2.9809 | 0.048 | 98.5955 | BS17&18B_L1_S5 | -406.4 | 50.5421 | 1.9566 | 15.6769 | 11.2695 | 6.547 | 9.29 | 3.1877 | 1.5302 | 99.0474 | BS19&20B_L1_S3 | -8.842346 | 56.7038 | 2.576 | 17.3876 | 6.4936 | 3.9443 | 6.5886 | 4.1894 | 2.1167 | 99.4769 | L2S1 | -68.03 | 57.2972 | 3.1908 | 16.7115 | 6.6004 | 3.2821 | 6.779 | 4.1468 | 1.9922 | 99.7689 | L3S2 | 55 | 56.3243 | 2.3639 | 18.4257 | 6.0112 | 3.9302 | 6.4926 | 4.5069 | 1.9452 | 100.1065 | L3S1
[11 empty] | -1124 | 49.2706 | 2.036 | 15.6717 | 11.3254 | 6.8238 | 10.5229 | 2.9321 | 1.4174 | 98.6604 | BS3&4B_L2_S3 | -673.3 | 49.1146 | 1.9641 | 14.4509 | 12.5972 | 6.779 | 10.5475 | 3.0395 | 1.5073 | 98.6828 | BS5&6B_L3_S3 | -1081.5 | 49.523 | 1.9842 | 14.2606 | 11.255 | 7.978 | 10.4832 | 2.9786 | 1.5374 | 98.4603 | BS7&8B_L3_S3 | -1043.3 | 49.2187 | 2.0614 | 14.0434 | 11.3255 | 6.6655 | 11.9847 | 3.0792 | 1.6217 | 99.2745 | BS9&10B_L2_S4 | -558.8 | 49.5576 | 2.1098 | 14.0959 | 11.3555 | 6.7376 | 10.4975 | 4.1449 | 1.5012 | 98.9731 | BS11&12B_L3_S2 | -701.2 | 49.0966 | 2.0402 | 14.1658 | 11.5453 | 6.6191 | 10.557 | 2.9641 | 3.0121 | 99.4605 | BS13&14B_L1_S3 | -952.8 | 50.448 | 1.9685 | 14.2056 | 11.3718 | 8.0965 | 10.8522 | 3.0252 | 0.0322 | 98.9503 | BS17&18B_L2_S4 | -436 | 50.226 | 2.022 | 15.7465 | 11.4659 | 6.7031 | 9.2181 | 3.1027 | 1.5156 | 99.105 | BS19&20B_L2_S3 | 0.9185526 | 56.4322 | 2.4588 | 17.6888 | 6.4717 | 4.0251 | 6.5757 | 4.2697 | 2.078 | 100.1369 | L1S1 | -65.04 | 57.2721 | 3.1706 | 16.7847 | 6.5556 | 3.3006 | 6.7228 | 4.1758 | 2.0178 | 99.7671 | L2S2 | 60.01 | 56.8664 | 2.2654 | 18.3677 | 5.8667 | 3.8064 | 6.3959 | 4.5379 | 1.8936 | 99.5281 | L1S1
[11 empty] | -1140.7 | 49.6439 | 1.8926 | 15.8 | 11.0635 | 6.7301 | 10.4591 | 3.006 | 1.4049 | 97.7852 | BS3&4B_L3_S3 | -701.1 | 49.3632 | 1.9571 | 14.1899 | 12.6185 | 6.7181 | 10.6543 | 3.0122 | 1.4866 | 98.2209 | BS5&6B_L1_S3 | -1107.7 | 49.2982 | 2.0515 | 14.3319 | 11.1676 | 8.1212 | 10.5158 | 2.9739 | 1.54 | 98.7383 | BS7&8B_L2_S3 | -1059.3 | 49.0058 | 2.0583 | 14.1399 | 11.4818 | 6.6687 | 12.147 | 2.9494 | 1.549 | 99.3026 | BS9&10B_L3_S4 | -572.2 | 49.6117 | 2.0381 | 14.2066 | 11.1074 | 6.7398 | 10.5645 | 4.211 | 1.5209 | 99.0943 | BS11&12B_L2_S2 | -714.9 | 48.9155 | 2.0257 | 14.2732 | 11.519 | 6.6563 | 10.5739 | 2.949 | 3.0874 | 99.6837 | BS13&14B_L2_S3 | -958.3 | 50.4774 | 1.9516 | 14.3657 | 11.3471 | 8.0212 | 10.7671 | 3.0266 | 0.0434 | 98.6791 | BS17&18B_L3_S6 | -436.7 | 50.7725 | 1.9049 | 15.7026 | 11.1503 | 6.5389 | 9.2402 | 3.1727 | 1.5179 | 98.6936 | BS19&20B_L3_S3 | 6.287654 | 56.2378 | 2.226 | 17.9961 | 6.632 | 3.935 | 6.6872 | 4.2757 | 2.0102 | 99.9407 | L2S1 | -60.01 | 57.311 | 3.2198 | 16.6163 | 6.6786 | 3.299 | 6.6704 | 4.2044 | 2.0005 | 99.835 | L1S2 | 65.01 | 57.1268 | 2.1957 | 18.101 | 5.8852 | 3.8838 | 6.4266 | 4.4834 | 1.8975 | 99.2616 | L2S1
[11 empty] | -1178.7 | 49.3444 | 1.9837 | 15.6955 | 11.2135 | 6.8334 | 10.5226 | 3.0188 | 1.3882 | 98.7594 | BS3&4B_L1_S3 | -726.3 | 48.8272 | 1.9656 | 14.4319 | 12.8258 | 6.8293 | 10.6193 | 3.0093 | 1.4915 | 98.4717 | BS5&6B_L2_S3 | -1154.1 | 49.1053 | 1.9524 | 14.3244 | 11.3455 | 8.2553 | 10.5022 | 2.9712 | 1.5438 | 98.8947 | BS7&8B_L1_S3 | -1087.1 | 48.8645 | 2.0158 | 14.1877 | 11.4664 | 6.7692 | 12.0875 | 3.0457 | 1.5633 | 99.5098 | BS9&10B_L1_S4 | -598.2 | 49.4508 | 2.0148 | 14.3461 | 11.1826 | 6.6688 | 10.6042 | 4.1936 | 1.5391 | 99.067 | BS11&12B_L1_S2 | -762.3 | 49.4004 | 2.0143 | 13.9027 | 11.4622 | 6.5863 | 10.5851 | 3.0095 | 3.0395 | 99.1853 | BS13&14B_L3_S3 | -997.1 | 50.9091 | 1.9265 | 14.1303 | 11.2206 | 8.0101 | 10.7541 | 3.0059 | 0.0433 | 98.4415 | BS17&18B_L1_S5 | -446.4 | 50.499 | 1.8721 | 15.6949 | 11.3981 | 6.568 | 9.2785 | 3.1598 | 1.5296 | 99.1927 | BS19&20B_L1_S3 | 14.86717 | 56.1506 | 2.2668 | 17.9719 | 6.5409 | 4.008 | 6.7061 | 4.317 | 2.0387 | 99.8923 | L3S1 | -53.01 | 57.2903 | 3.0724 | 16.8692 | 6.5671 | 3.2648 | 6.7065 | 4.2002 | 2.0295 | 99.4457 | L3S2 | 70.01 | 56.5916 | 2.2727 | 18.4925 | 5.8648 | 3.8907 | 6.463 | 4.5282 | 1.8965 | 99.9223 | L3S1
[11 empty] | -1204 | 48.9259 | 1.9461 | 15.8733 | 11.4549 | 6.7912 | 10.627 | 2.9674 | 1.4143 | 98.7873 | BS3&4B_L2_S3 | -753.3 | 49.0098 | 1.9399 | 14.5356 | 12.7238 | 6.8626 | 10.5426 | 2.8798 | 1.5059 | 98.8658 | BS5&6B_L3_S3 | -1161.5 | 49.24 | 1.9358 | 14.3246 | 11.3748 | 8.2581 | 10.4056 | 2.9633 | 1.4978 | 98.6683 | BS7&8B_L3_S3 | -1123.3 | 49.0974 | 1.923 | 14.1346 | 11.4476 | 6.7023 | 12.0609 | 3.0086 | 1.6257 | 99.3598 | BS9&10B_L2_S4 | -598.8 | 49.4055 | 1.9694 | 14.1737 | 11.42 | 6.7193 | 10.5508 | 4.2239 | 1.5373 | 99.1051 | BS11&12B_L3_S2 | -781.2 | 48.9561 | 2.0628 | 14.0354 | 11.6177 | 6.6251 | 10.6489 | 2.9583 | 3.0956 | 99.7215 | BS13&14B_L1_S3 | -1032.8 | 50.4122 | 1.9562 | 14.3433 | 11.3523 | 8.092 | 10.8045 | 2.9929 | 0.0464 | 99.1182 | BS17&18B_L2_S5 | -476 | 50.6004 | 2.0192 | 15.6468 | 11.3727 | 6.5904 | 9.2117 | 3.0775 | 1.4813 | 98.7669 | BS19&20B_L2_S3 | 15.94855 | 56.6266 | 2.0779 | 18.0547 | 6.4777 | 3.8361 | 6.6368 | 4.3543 | 1.9359 | 99.7154 | L1S1 | -50.07 | 57.1696 | 2.9626 | 17.0001 | 6.4922 | 3.3702 | 6.7356 | 4.2247 | 2.045 | 99.5335 | L2S2 | 75 | 56.7303 | 2.4353 | 18.1718 | 5.8781 | 3.9334 | 6.4724 | 4.5229 | 1.8558 | 99.6412 | L1S1
[11 empty] | -1220.7 | 49.3437 | 2.0078 | 15.7382 | 11.1949 | 6.7436 | 10.6363 | 2.9301 | 1.4054 | 98.1933 | BS3&4B_L3_S3 | -781.1 | 48.984 | 1.9774 | 14.6138 | 12.6016 | 6.6645 | 10.6645 | 3.0168 | 1.4774 | 98.4639 | BS5&6B_L1_S3 | -1187.7 | 49.48 | 1.9493 | 14.467 | 11.0697 | 8.0809 | 10.422 | 3.0008 | 1.5305 | 98.6807 | BS7&8B_L2_S3 | -1137.3 | 49.2914 | 2.0061 | 13.9665 | 11.4408 | 6.639 | 12.0353 | 3.0856 | 1.5352 | 98.9841 | BS9&10B_L3_S4 | -638.2 | 49.5163 | 1.9374 | 14.1669 | 11.3739 | 6.6326 | 10.559 | 4.3264 | 1.4874 | 99.0473 | BS11&12B_L1_S2 | -796.9 | 49.0988 | 1.9775 | 13.9915 | 11.6091 | 6.608 | 10.6247 | 2.9665 | 3.1239 | 99.3442 | BS13&14B_L2_S3 | -1038.3 | 50.668 | 1.9207 | 14.2621 | 11.3807 | 8.0184 | 10.7434 | 2.971 | 0.0356 | 98.4237 | BS17&18B_L3_S6 | -476.7 | 50.2071 | 1.9793 | 15.7946 | 11.376 | 6.6771 | 9.2604 | 3.1844 | 1.5212 | 99.2997 | BS19&20B_L3_S3 | 21.22765 | 55.7179 | 1.9178 | 18.6554 | 6.6748 | 3.9111 | 6.7823 | 4.391 | 1.9497 | 100.4175 | L2S1 | -45 | 57.0359 | 2.9414 | 16.9729 | 6.7092 | 3.3324 | 6.7668 | 4.1445 | 2.0969 | 99.7349 | L1S2 | 80.01 | 56.7349 | 2.3502 | 18.3249 | 5.9441 | 3.834 | 6.4162 | 4.5327 | 1.863 | 99.7027 | L2S1
[11 empty] | -1258.7 | 49.491 | 1.9618 | 15.8543 | 11.1328 | 6.7099 | 10.4588 | 2.9899 | 1.4015 | 98.5659 | BS3&4B_L1_S3 | [11 empty] | -1234.1 | 49.324 | 2.019 | 14.3282 | 11.179 | 8.1915 | 10.48 | 2.9802 | 1.4981 | 98.5577 | BS7&8B_L1_S3 | -1167.1 | 49.2739 | 2.0091 | 14.1207 | 11.3418 | 6.6515 | 12.0461 | 2.9868 | 1.5701 | 99.2914 | BS9&10B_L1_S4 | -638.8 | 49.7189 | 2.0645 | 14.0019 | 11.2822 | 6.7216 | 10.5075 | 4.1738 | 1.5297 | 98.5667 | BS11&12B_L3_S2 | -842.3 | 49.1763 | 1.9977 | 13.894 | 11.6211 | 6.6155 | 10.5614 | 3.0556 | 3.0784 | 99.443 | BS13&14B_L3_S3 | -1077.1 | 50.4065 | 2.069 | 14.1843 | 11.3658 | 8.1432 | 10.7036 | 3.0708 | 0.057 | 98.8725 | BS17&18B_L1_S5 | -486.4 | 50.4858 | 1.9228 | 15.6411 | 11.4411 | 6.6103 | 9.1672 | 3.2233 | 1.5085 | 99.228 | BS19&20B_L1_S3 | 30.16717 | 55.6517 | 1.8975 | 18.6358 | 6.6632 | 3.9376 | 6.8705 | 4.4267 | 1.917 | 100.3272 | L3S1 | -38.02 | 57.3291 | 2.8127 | 16.9896 | 6.4725 | 3.4041 | 6.7011 | 4.2849 | 2.006 | 99.747 | L3S2 | 85.01 | 56.8975 | 2.1381 | 18.4979 | 5.7573 | 3.8119 | 6.4723 | 4.6271 | 1.7979 | 99.4747 | L3S1
[11 empty] | -1284 | 49.3198 | 1.929 | 15.8049 | 11.173 | 6.8456 | 10.579 | 2.9618 | 1.387 | 98.4456 | BS3&4B_L2_S3 | [11 empty] | -1314.1 | 49.462 | 2.0034 | 14.2661 | 11.1561 | 8.0828 | 10.5656 | 2.9503 | 1.5137 | 98.539 | BS7&8B_L1_S3 | -1203.3 | 49.6524 | 1.977 | 14.0884 | 11.2384 | 6.5679 | 11.9157 | 2.9788 | 1.5814 | 98.7751 | BS9&10B_L2_S4 | -652.2 | 49.4617 | 1.973 | 14.066 | 11.2881 | 6.7339 | 10.5559 | 4.3743 | 1.5469 | 98.9689 | BS11&12B_L2_S3 | -861.2 | 49.4561 | 2.0292 | 13.7875 | 11.6091 | 6.6067 | 10.5025 | 2.9558 | 3.0529 | 98.9778 | BS13&14B_L1_S3 | -1112.8 | 50.9318 | 1.9664 | 14.1178 | 11.2365 | 8.0137 | 10.7085 | 2.9718 | 0.0535 | 98.3313 | BS17&18B_L2_S5 | -516 | 50.6922 | 1.9494 | 15.5777 | 11.3704 | 6.6125 | 9.2236 | 3.0739 | 1.5003 | 98.7509 | BS19&20B_L2_S3 | 30.91855 | 55.9878 | 1.6361 | 18.8083 | 6.5575 | 3.844 | 6.7918 | 4.4187 | 1.9558 | 100.1776 | L1S1 | -35.03 | 57.327 | 2.907 | 16.9007 | 6.4886 | 3.4199 | 6.7463 | 4.174 | 2.0365 | 99.5454 | L2S2 | 90.02 | 56.9031 | 2.3281 | 18.4558 | 5.7303 | 3.7878 | 6.4515 | 4.5273 | 1.8161 | 99.9167 | L1S1
[11 empty] | -1300.7 | 49.6168 | 1.9142 | 15.7093 | 11.0378 | 6.7765 | 10.5855 | 2.9504 | 1.4094 | 98.2303 | BS3&4B_L3_S3 | [22 empty] | -1215.3 | 49.1298 | 1.95 | 13.981 | 11.5858 | 6.7248 | 12.0442 | 3.0326 | 1.5518 | 99.0206 | BS9&10B_L3_S4 | -678.2 | 49.2725 | 2.0344 | 14.3299 | 11.3028 | 6.7153 | 10.5063 | 4.3551 | 1.4837 | 99.3986 | BS11&12B_L1_S2 | -878.9 | 49.3968 | 1.9742 | 14.0712 | 11.4744 | 6.4204 | 10.5707 | 3.0319 | 3.0605 | 98.9263 | BS13&14B_L2_S3 | -1118.3 | 50.4774 | 1.9546 | 14.3489 | 11.3369 | 8.0353 | 10.8277 | 2.9831 | 0.0361 | 98.7791 | BS17&18B_L3_S6 | -516.7 | 50.5311 | 2.0476 | 15.7837 | 11.1642 | 6.6623 | 9.065 | 3.2055 | 1.5407 | 99.0596 | BS19&20B_L3_S3 | 36.15765 | 55.7915 | 1.5664 | 18.8311 | 6.6839 | 3.96 | 6.8891 | 4.3868 | 1.8912 | 100.0168 | L2S1 | -30 | 57.2304 | 2.7348 | 16.9309 | 6.5555 | 3.5562 | 6.7557 | 4.2027 | 2.0338 | 99.4651 | L1S2 | 95.02 | 57.142 | 2.2963 | 18.4438 | 5.6154 | 3.8351 | 6.4167 | 4.5227 | 1.728 | 99.4536 | L2S1
[11 empty] | -1338.7 | 49.036 | 2.0081 | 15.8842 | 11.1345 | 6.8385 | 10.6043 | 3.0613 | 1.4332 | 99.3261 | BS3&4B_L1_S3 | [22 empty] | -1247.1 | 49.2073 | 2.0229 | 14.1354 | 11.287 | 6.6863 | 12.0275 | 3.0549 | 1.5786 | 99.2548 | BS9&10B_L1_S4 | -678.8 | 49.4591 | 1.9387 | 14.1513 | 11.3831 | 6.6851 | 10.5374 | 4.3317 | 1.5137 | 99.0013 | BS11&12B_L3_S2 | -922.3 | 49.1716 | 1.9672 | 13.9864 | 11.6303 | 6.6645 | 10.6169 | 2.9145 | 3.0487 | 99.3603 | BS13&14B_L3_S3 | -1157.1 | 50.7396 | 2 | 14.2428 | 11.2747 | 8.0552 | 10.7146 | 2.935 | 0.038 | 98.4935 | BS17&18B_L1_S5 | -526.4 | 50.6955 | 1.8936 | 15.7101 | 11.1713 | 6.6865 | 9.1841 | 3.1252 | 1.5337 | 99.0152 | BS19&20B_L1_S3 | 45.27717 | 56.0653 | 1.4843 | 18.9948 | 6.5511 | 3.7616 | 6.8713 | 4.4076 | 1.864 | 99.9018 | L3S1 | -23.3 | 56.6747 | 2.5419 | 17.449 | 6.5915 | 3.5479 | 6.7895 | 4.3408 | 2.0647 | 100.0168 | L3S2 | 100.02 | 57.1075 | 2.2735 | 18.2529 | 5.7662 | 3.8455 | 6.4113 | 4.5888 | 1.7543 | 99.4198 | L3S1
[11 empty] | -1364 | 49.1665 | 1.9632 | 15.7706 | 11.3034 | 6.8066 | 10.5938 | 3.0078 | 1.3881 | 98.6575 | BS3&4B_L2_S3 | [33 empty] | -732.2 | 49.5755 | 2.0023 | 14.2117 | 11.0039 | 6.7346 | 10.5664 | 4.3965 | 1.5091 | 99.0632 | BS11&12B_L2_S3 | -941.2 | 49.3697 | 1.9881 | 13.9976 | 11.5342 | 6.5307 | 10.6026 | 2.9871 | 2.99 | 99.2563 | BS13&14B_L1_S3 | -1192.8 | 50.3467 | 1.9547 | 14.4216 | 11.3666 | 8.0568 | 10.7858 | 3.0276 | 0.0402 | 99.0791 | BS17&18B_L2_S5 | -556 | 50.525 | 1.9906 | 15.6383 | 11.4153 | 6.6249 | 9.2132 | 3.1002 | 1.4926 | 98.97 | BS19&20B_L2_S3 | 45.92855 | 55.7229 | 1.3176 | 19.2725 | 6.5677 | 3.8491 | 6.9797 | 4.4384 | 1.8521 | 100.4082 | L1S1 | -20 | 56.7903 | 2.5093 | 17.4139 | 6.6403 | 3.5171 | 6.7769 | 4.2732 | 2.079 | 99.9488 | L2S2 | 105 | 57.053 | 2.4486 | 18.4797 | 5.6409 | 3.7392 | 6.3667 | 4.5671 | 1.7048 | 99.712 | L1S1
[11 empty] | -1380.7 | 49.5828 | 1.937 | 15.6584 | 11.0561 | 6.7927 | 10.6209 | 2.9419 | 1.4101 | 98.3064 | BS3&4B_L3_S3 | [33 empty] | -758.2 | 49.6394 | 2.0355 | 14.0651 | 11.2826 | 6.6667 | 10.4848 | 4.3136 | 1.5123 | 98.9241 | BS11&12B_L1_S3 | -960.9 | 49.1619 | 2.0166 | 14.0854 | 11.6068 | 6.514 | 10.5124 | 3.0405 | 3.0625 | 99.2884 | BS13&14B_L2_S3 | -1198.3 | 50.5767 | 1.9271 | 14.2264 | 11.3401 | 8.1718 | 10.7727 | 2.9422 | 0.0429 | 98.5023 | BS17&18B_L3_S6 | -556.7 | 50.6367 | 1.9761 | 15.5748 | 11.3171 | 6.6706 | 9.1856 | 3.1446 | 1.4945 | 98.7668 | BS19&20B_L3_S3 | 51.28765 | 55.3571 | 1.2813 | 19.5687 | 6.6763 | 3.7014 | 7.0756 | 4.5157 | 1.8239 | 100.3481 | L2S1 | -15 | 57.0978 | 2.4571 | 17.4014 | 6.5142 | 3.4849 | 6.7529 | 4.202 | 2.0897 | 99.3783 | L1S2 | 110.04 | 56.5755 | 2.3799 | 18.709 | 5.7301 | 3.8761 | 6.3989 | 4.6076 | 1.7229 | 99.8651 | L2S1
[11 empty] | -1418.7 | 49.5116 | 1.9376 | 15.8345 | 10.9554 | 6.7551 | 10.5755 | 3.0157 | 1.4145 | 98.6694 | BS3&4B_L1_S3 | [33 empty] | -768.8 | 49.419 | 2.0513 | 13.9898 | 11.2146 | 6.7573 | 10.5665 | 4.4611 | 1.5404 | 99.0279 | BS11&12B_L3_S3 | -1002.3 | 48.9161 | 2.0679 | 14.0832 | 11.6238 | 6.7069 | 10.5988 | 2.991 | 3.0123 | 99.8252 | BS13&14B_L3_S3 | -1237.1 | 50.7538 | 1.8738 | 14.1431 | 11.3779 | 8.1381 | 10.702 | 2.9688 | 0.0425 | 98.5182 | BS17&18B_L1_S5 | -566.4 | 50.6967 | 1.9425 | 15.5647 | 11.3032 | 6.6022 | 9.2094 | 3.1681 | 1.5133 | 99.0529 | BS19&20B_L1_S3 | 60.14717 | 55.5672 | 1.2479 | 19.4804 | 6.6673 | 3.7877 | 6.8994 | 4.5272 | 1.8229 | 100.2382 | L3S1 | -8 | 56.7258 | 2.4649 | 17.4368 | 6.6511 | 3.6377 | 6.7471 | 4.2398 | 2.0968 | 99.819 | L3S2 | 115 | 56.9405 | 2.2729 | 18.5404 | 5.6016 | 3.8453 | 6.3875 | 4.7048 | 1.707 | 99.6078 | L3S1
[11 empty] | -1460.7 | 49.2649 | 2.0493 | 15.7922 | 11.0808 | 6.825 | 10.6043 | 2.9717 | 1.4119 | 98.8712 | BS3&4B_L3_S3 | [33 empty] | -812.2 | 49.2351 | 1.9875 | 14.3847 | 11.1766 | 6.7097 | 10.5593 | 4.4227 | 1.5246 | 99.3052 | BS11&12B_L2_S3 | -1021.2 | 49.6469 | 2.0452 | 13.8873 | 11.438 | 6.5693 | 10.4898 | 2.9295 | 2.9939 | 98.5621 | BS13&14B_L1_S3 | -1272.8 | 50.6622 | 1.9554 | 14.2097 | 11.324 | 8.0678 | 10.8019 | 2.9533 | 0.0257 | 98.4727 | BS17&18B_L2_S5 | -596 | 50.777 | 1.9469 | 15.5753 | 11.2843 | 6.6884 | 9.1853 | 3.0666 | 1.4762 | 98.6108 | BS19&20B_L2_S3 | 60.91855 | 55.623 | 0.9667 | 19.5536 | 6.6345 | 3.7562 | 7.1341 | 4.5444 | 1.7875 | 100.1894 | L1S1 | -5 | 56.8251 | 2.4152 | 17.4243 | 6.6275 | 3.5877 | 6.8022 | 4.2128 | 2.1052 | 99.5799 | L2S1 | 120 | 56.825 | 2.4515 | 18.6156 | 5.5558 | 3.9279 | 6.3808 | 4.5846 | 1.6588 | 100.1071 | L1S1
[55 empty] | -838.2 | 49.5884 | 1.9692 | 14.1002 | 11.2073 | 6.6707 | 10.5493 | 4.4016 | 1.5133 | 98.895 | BS11&12B_L1_S3 | -1042.9 | 49.1704 | 2.0858 | 13.9758 | 11.47 | 6.6275 | 10.6289 | 2.9893 | 3.0523 | 99.4097 | BS13&14B_L2_S3 | -1278.3 | 50.3415 | 2.0445 | 14.2876 | 11.4732 | 8.0679 | 10.8443 | 2.903 | 0.038 | 98.659 | BS17&18B_L3_S6 | -596.7 | 50.2371 | 2.0127 | 15.8745 | 11.4458 | 6.5787 | 9.1597 | 3.194 | 1.4976 | 99.3321 | BS19&20B_L3_S3 | 66.18765 | 55.5262 | 0.9881 | 19.6716 | 6.6067 | 3.6937 | 7.1745 | 4.514 | 1.8252 | 100.2306 | L2S1 | 0 | 56.9085 | 2.1986 | 17.6611 | 6.5799 | 3.6231 | 6.7474 | 4.2071 | 2.0743 | 99.5524 | L1S1 | 125.01 | 56.8741 | 2.3434 | 18.577 | 5.6382 | 3.9128 | 6.3822 | 4.675 | 1.5973 | 99.6212 | L2S1
[55 empty] | -848.8 | 49.3823 | 2.0612 | 14.1306 | 11.3443 | 6.7294 | 10.4911 | 4.3494 | 1.5118 | 99.0148 | BS11&12B_L3_S3 | -1082.3 | 49.0228 | 1.9874 | 14.1867 | 11.5335 | 6.6808 | 10.5754 | 3.0085 | 3.005 | 99.3302 | BS13&14B_L3_S3 | -1317.1 | 50.5153 | 1.8939 | 14.2566 | 11.4517 | 8.0351 | 10.7988 | 3.0039 | 0.0449 | 98.7404 | BS17&18B_L1_S5 | -606.4 | 50.5239 | 1.8867 | 15.7915 | 11.2868 | 6.7543 | 9.1672 | 3.0733 | 1.5162 | 99.4117 | BS19&20B_L1_S3 | 75.07717 | 55.52 | 0.9585 | 19.66 | 6.634 | 3.7178 | 7.1469 | 4.575 | 1.7878 | 100.1526 | L3S1 | 7 | 56.5641 | 2.1421 | 17.9166 | 6.5158 | 3.6105 | 6.8649 | 4.2681 | 2.1179 | 99.7931 | L3S1 | 130.04 | 57.1399 | 2.3816 | 18.4432 | 5.588 | 3.8978 | 6.3329 | 4.5813 | 1.6353 | 99.9548 | L3S1
[55 empty] | -892.2 | 49.6281 | 2.0397 | 14.0493 | 11.1224 | 6.6124 | 10.5352 | 4.5035 | 1.5094 | 98.7985 | BS11&12B_L2_S3 | -1101.2 | 49.4057 | 2.0301 | 13.8815 | 11.5517 | 6.6262 | 10.5292 | 2.9444 | 3.0313 | 98.8561 | BS13&14B_L1_S3 | -1352.8 | 50.7007 | 2.0325 | 14.3112 | 11.2528 | 8.0183 | 10.7077 | 2.93 | 0.0466 | 98.4427 | BS17&18B_L2_S5 | -636 | 50.7271 | 1.89 | 15.591 | 11.2865 | 6.7348 | 9.1898 | 3.0949 | 1.4858 | 98.5691 | BS19&20B_L2_S3 | 75.92855 | 55.5632 | 0.8347 | 19.7719 | 6.6531 | 3.7265 | 7.2096 | 4.4968 | 1.7442 | 100.2285 | L1S1 | 10.13 | 56.6237 | 1.9394 | 17.8963 | 6.591 | 3.695 | 6.8097 | 4.3167 | 2.1282 | 99.6045 | L2S1 | 135 | 57.3734 | 2.2732 | 18.4067 | 5.5644 | 3.8817 | 6.3281 | 4.6074 | 1.5651 | 99.5342 | L1S1
[55 empty] | -918.2 | 49.4884 | 2.01 | 14.1007 | 11.1405 | 6.6737 | 10.5544 | 4.5016 | 1.5307 | 99.0446 | BS11&12B_L1_S3 | -1124.9 | 49.5477 | 2.0165 | 13.8251 | 11.467 | 6.4961 | 10.5869 | 3.0201 | 3.0407 | 98.9173 | BS13&14B_L2_S3 | -1358.3 | 50.3138 | 1.9849 | 14.2852 | 11.4008 | 8.228 | 10.7981 | 2.9448 | 0.0445 | 98.7794 | BS17&18B_L3_S6 | -636.7 | 50.6271 | 1.9497 | 15.695 | 11.3265 | 6.7146 | 9.1195 | 3.0885 | 1.4792 | 99.0153 | BS19&20B_L3_S3 | 81.16765 | 55.7055 | 0.7962 | 19.6877 | 6.6288 | 3.6454 | 7.1542 | 4.6108 | 1.7714 | 99.7779 | L2S1 | 15.13 | 56.3823 | 1.9494 | 18.0136 | 6.5367 | 3.8346 | 6.8805 | 4.273 | 2.1299 | 99.7719 | L1S1 | 140.03 | 56.9242 | 2.4812 | 18.5778 | 5.4889 | 3.9693 | 6.3319 | 4.7221 | 1.5046 | 99.9453 | L2S1
[55 empty] | -928.8 | 49.5075 | 1.9288 | 13.9913 | 11.3463 | 6.6684 | 10.67 | 4.3761 | 1.5118 | 98.8717 | BS11&12B_L3_S3 | -1162.3 | 49.6014 | 2.0032 | 13.9244 | 11.3294 | 6.6494 | 10.5801 | 2.9741 | 2.9379 | 98.7712 | BS13&14B_L3_S3 | -1397.1 | 50.5593 | 1.905 | 14.1236 | 11.518 | 8.1352 | 10.7439 | 2.9663 | 0.0487 | 98.779 | BS17&18B_L1_S5 | -646.4 | 50.4751 | 1.9719 | 15.6742 | 11.3287 | 6.6917 | 9.1608 | 3.1785 | 1.5192 | 99.0365 | BS19&20B_L1_S3 | 89.89717 | 55.5038 | 0.7103 | 20.0043 | 6.5223 | 3.6986 | 7.2221 | 4.5888 | 1.7498 | 100.2513 | L3S1 | 22.03 | 56.2827 | 1.7912 | 18.2414 | 6.6228 | 3.7651 | 6.84 | 4.2998 | 2.157 | 99.8129 | L3S1 | 145 | 57.0828 | 2.3473 | 18.5538 | 5.4773 | 3.8853 | 6.3845 | 4.6955 | 1.5735 | 99.7861 | L3S1
[55 empty] | -972.2 | 49.347 | 1.9752 | 14.1675 | 11.1212 | 6.8289 | 10.5086 | 4.5085 | 1.5431 | 99.0022 | BS11&12B_L2_S3 | -1181.2 | 49.6411 | 2.0287 | 14.0198 | 11.3367 | 6.5747 | 10.5527 | 2.8608 | 2.9854 | 98.716 | BS13&14B_L1_S3 | -1432.8 | 50.7157 | 1.8823 | 14.2182 | 11.3875 | 8.008 | 10.8144 | 2.9311 | 0.0428 | 98.4486 | BS17&18B_L2_S5 | -676 | 50.5986 | 1.9504 | 15.6092 | 11.3804 | 6.6956 | 9.2263 | 3.0538 | 1.4858 | 98.8655 | BS19&20B_L2_S3 | 90.92855 | 55.2486 | 0.6885 | 20.0135 | 6.6898 | 3.6887 | 7.3491 | 4.6314 | 1.6904 | 100.3123 | L1S1 | 25.02 | 56.4711 | 1.7321 | 18.2413 | 6.5736 | 3.7503 | 6.8225 | 4.2532 | 2.1559 | 99.5632 | L2S1 | 150 | 57.2475 | 2.2781 | 18.5295 | 5.3856 | 3.9932 | 6.3262 | 4.6698 | 1.5701 | 99.325 | L1S1
[55 empty] | -998.2 | 49.4788 | 2.0972 | 14.0411 | 11.2765 | 6.7461 | 10.4938 | 4.3579 | 1.5086 | 98.9696 | BS11&12B_L1_S3 | -1206.9 | 49.464 | 2.0304 | 13.9971 | 11.4284 | 6.619 | 10.4772 | 2.9586 | 3.0253 | 99.117 | BS13&14B_L2_S3 | -1438.3 | 50.3335 | 1.9959 | 14.3326 | 11.3686 | 8.1496 | 10.8319 | 2.9363 | 0.0515 | 98.7112 | BS17&18B_L3_S6 | -676.7 | 50.5645 | 2.0097 | 15.6851 | 11.257 | 6.6846 | 9.1531 | 3.1373 | 1.5087 | 99.0723 | BS19&20B_L3_S3 | 96.15765 | 55.6587 | 0.5866 | 19.8828 | 6.6374 | 3.6019 | 7.2912 | 4.7105 | 1.6309 | 99.9355 | L2S1 | 30.02 | 56.2288 | 1.6759 | 18.4162 | 6.5371 | 3.8662 | 6.8562 | 4.2409 | 2.1787 | 99.516 | L1S1 | 160 | 57.1037 | 2.4919 | 18.4897 | 5.4066 | 3.9181 | 6.3639 | 4.7221 | 1.504 | 99.6153 | L3S1
[55 empty] | -1008.8 | 49.7647 | 2.0373 | 13.9618 | 11.2579 | 6.6784 | 10.4381 | 4.3863 | 1.4756 | 98.5838 | BS11&12B_L3_S3 | [11 empty] | -1477.1 | 50.3066 | 1.9382 | 14.188 | 11.4822 | 8.2085 | 10.8582 | 2.9708 | 0.0475 | 98.8978 | BS17&18B_L1_S5 | -686.4 | 50.3686 | 1.98 | 15.7041 | 11.3715 | 6.6933 | 9.1873 | 3.1683 | 1.5269 | 99.3516 | BS19&20B_L1_S3 | 104.9172 | 55.3167 | 0.6008 | 20.0205 | 6.7776 | 3.6039 | 7.3437 | 4.6922 | 1.6446 | 100.0294 | L3S1 | 37 | 56.1795 | 1.5516 | 18.3702 | 6.5729 | 3.8864 | 6.9173 | 4.2876 | 2.2345 | 99.8908 | L3S1 | 170.03 | 57.2411 | 2.2998 | 18.5218 | 5.3499 | 4.0278 | 6.3045 | 4.8003 | 1.4548 | 99.7255 | L2S1
[55 empty] | -1052.2 | 49.3752 | 2.0323 | 14.0656 | 11.2866 | 6.6484 | 10.576 | 4.4675 | 1.5485 | 99.267 | BS11&12B_L2_S3 | [11 empty] | -1512.8 | 50.3347 | 2.0291 | 14.3873 | 11.3159 | 8.1861 | 10.7589 | 2.9425 | 0.0455 | 99.287 | BS17&18B_L2_S5 | -716 | 50.5684 | 1.8502 | 15.7733 | 11.3958 | 6.6304 | 9.204 | 3.0503 | 1.5276 | 98.7193 | BS19&20B_L2_S3 | 105.9186 | 55.4798 | 0.4439 | 20.1851 | 6.6193 | 3.51 | 7.3692 | 4.7421 | 1.6506 | 100.2871 | L1S1 | 40.1 | 55.8626 | 1.4596 | 18.7534 | 6.5609 | 3.9869 | 6.9491 | 4.2536 | 2.1739 | 100.0505 | L2S1 | 180 | 57.2122 | 2.3486 | 18.6073 | 5.3953 | 3.9877 | 6.2847 | 4.749 | 1.4152 | 99.7733 | L1S1
[55 empty] | -1078.2 | 49.3211 | 2.0375 | 14.245 | 11.1516 | 6.6754 | 10.5204 | 4.5162 | 1.5328 | 99.0767 | BS11&12B_L1_S3 | [11 empty] | -1518.3 | 50.3237 | 1.9409 | 14.3301 | 11.3513 | 8.275 | 10.7455 | 3.0008 | 0.0327 | 98.7375 | BS17&18B_L3_S6 | -716.7 | 50.7353 | 1.9359 | 15.6406 | 11.2996 | 6.6564 | 9.1548 | 3.0877 | 1.4898 | 99.016 | BS19&20B_L3_S3 | 111.1577 | 55.6022 | 0.4951 | 20.0262 | 6.6011 | 3.4883 | 7.3871 | 4.7726 | 1.6274 | 99.8941 | L2S1 | 45 | 55.9639 | 1.3648 | 18.8085 | 6.4745 | 3.9714 | 6.9734 | 4.2669 | 2.1766 | 99.8642 | L1S1 | 190 | 57.3123 | 2.31 | 18.7181 | 5.3481 | 3.9806 | 6.3007 | 4.648 | 1.3822 | 99.3024 | L3S1
[55 empty] | -1088.8 | 49.4105 | 2.0183 | 14.0691 | 11.2765 | 6.7358 | 10.5321 | 4.4584 | 1.4992 | 99.0348 | BS11&12B_L3_S3 | [11 empty] | -1557.1 | 50.4087 | 1.9595 | 14.3367 | 11.3081 | 8.2119 | 10.8376 | 2.9023 | 0.0352 | 98.9071 | BS17&18B_L1_S5 | -726.4 | 50.6844 | 1.9272 | 15.7729 | 11.2694 | 6.5696 | 9.2317 | 3.0869 | 1.4579 | 99.0803 | BS19&20B_L1_S3 | 119.9872 | 55.3771 | 0.4801 | 20.1693 | 6.7036 | 3.5126 | 7.4046 | 4.7389 | 1.6138 | 100.2934 | L3S1 | 52.01 | 55.8765 | 1.2882 | 19.0214 | 6.4715 | 3.9083 | 6.9055 | 4.3016 | 2.227 | 100.1245 | L3S1 | 200.01 | 57.2346 | 2.4372 | 18.6349 | 5.2755 | 4.0866 | 6.3345 | 4.6648 | 1.3319 | 99.5393 | L2S1
[55 empty] | -1132.2 | 49.4237 | 2.0777 | 14.1421 | 11.2122 | 6.6442 | 10.5508 | 4.4357 | 1.5135 | 98.8014 | BS11&12B_L2_S3 | [11 empty] | -1592.8 | 50.3415 | 2.02 | 14.3137 | 11.3197 | 8.1448 | 10.8339 | 2.9774 | 0.0491 | 99.0066 | BS17&18B_L2_S5 | -756 | 50.5312 | 1.9922 | 15.7369 | 11.3521 | 6.7051 | 9.129 | 3.0579 | 1.4957 | 98.9156 | BS19&20B_L2_S3 | 120.9386 | 55.7236 | 0.4389 | 20.0483 | 6.5506 | 3.5111 | 7.3726 | 4.7155 | 1.6394 | 99.9682 | L1S1 | 55.01 | 55.7417 | 1.2569 | 18.9754 | 6.5765 | 3.9799 | 7.0096 | 4.2304 | 2.2296 | 99.8676 | L2S1 | 210.01 | 57.1505 | 2.5465 | 18.7567 | 5.2142 | 4.0159 | 6.2547 | 4.788 | 1.2735 | 99.9228 | L1S1
[55 empty] | -1158.2 | 49.5585 | 2.036 | 14.0669 | 11.1877 | 6.6339 | 10.4883 | 4.5182 | 1.5105 | 98.8749 | BS11&12B_L1_S3 | [11 empty] | -1598.3 | 50.4124 | 1.9702 | 14.2296 | 11.3686 | 8.2497 | 10.8198 | 2.9057 | 0.044 | 98.7021 | BS17&18B_L3_S6 | -756.7 | 50.6443 | 1.9714 | 15.8246 | 11.2363 | 6.6318 | 9.1132 | 3.0952 | 1.4831 | 98.9119 | BS19&20B_L3_S3 | 126.1577 | 55.739 | 0.3809 | 19.9644 | 6.6191 | 3.5229 | 7.325 | 4.7998 | 1.6489 | 99.875 | L2S1 | 60.01 | 55.8954 | 1.1125 | 18.9694 | 6.5569 | 3.9857 | 7.0084 | 4.2351 | 2.2366 | 99.9487 | L1S1 | 220.01 | 57.201 | 2.5266 | 18.5508 | 5.2772 | 4.1298 | 6.2706 | 4.7658 | 1.2782 | 99.6132 | L3S1
[55 empty] | -1168.8 | 49.7423 | 1.9349 | 13.9227 | 11.2491 | 6.7012 | 10.5004 | 4.443 | 1.5065 | 98.5459 | BS11&12B_L3_S3 | [11 empty] | -1637.1 | 50.3631 | 1.9584 | 14.1288 | 11.426 | 8.2031 | 10.8981 | 2.9712 | 0.0513 | 98.8864 | BS17&18B_L1_S5 | -766.4 | 50.4959 | 1.9491 | 15.7647 | 11.2733 | 6.7366 | 9.2053 | 3.05 | 1.5252 | 99.3409 | BS19&20B_L1_S3 | 134.9672 | 55.0772 | 0.3771 | 20.4898 | 6.6973 | 3.6135 | 7.3847 | 4.7841 | 1.5763 | 100.4484 | L3S1 | 67 | 55.4459 | 1.0301 | 19.2951 | 6.5666 | 4.0482 | 6.9579 | 4.4096 | 2.2466 | 100.3011 | L3S1 | 230.01 | 57.5684 | 2.4145 | 18.6193 | 5.1902 | 4.0177 | 6.273 | 4.7427 | 1.1742 | 99.3825 | L2S1
[55 empty] | -1212.2 | 49.3581 | 1.9909 | 14.1639 | 11.2155 | 6.7942 | 10.5469 | 4.4194 | 1.5111 | 99.2115 | BS11&12B_L2_S3 | [11 empty] | -1672.8 | 50.8709 | 1.962 | 14.0812 | 11.2933 | 8.0281 | 10.8065 | 2.9161 | 0.0419 | 98.5095 | BS17&18B_L2_S5 | -796 | 50.8369 | 1.8807 | 15.6428 | 11.3113 | 6.6773 | 9.1577 | 3.0209 | 1.4725 | 98.6564 | BS19&20B_L2_S3 | 135.9186 | 55.3013 | 0.3451 | 20.4279 | 6.6736 | 3.4952 | 7.4098 | 4.7567 | 1.5904 | 100.4961 | L1S1 | 70.01 | 55.297 | 1.0048 | 19.4302 | 6.5737 | 4.1138 | 6.9136 | 4.3756 | 2.2913 | 100.3462 | L2S1 | 240 | 57.3372 | 2.4647 | 18.5279 | 5.2495 | 4.1423 | 6.2288 | 4.8473 | 1.2023 | 99.6274 | L1S1
[55 empty] | -1238.2 | 49.5616 | 2.0325 | 13.9095 | 11.2517 | 6.7034 | 10.5423 | 4.4745 | 1.5245 | 98.7013 | BS11&12B_L1_S3 | [11 empty] | -1678.3 | 50.561 | 1.959 | 14.336 | 11.2707 | 8.1875 | 10.7275 | 2.9293 | 0.029 | 98.6121 | BS17&18B_L3_S6 | -796.7 | 50.8056 | 1.8989 | 15.6786 | 11.3107 | 6.5689 | 9.1453 | 3.074 | 1.5181 | 98.7239 | BS19&20B_L3_S3 | 141.1577 | 55.5249 | 0.3734 | 20.2066 | 6.6473 | 3.4427 | 7.4713 | 4.7845 | 1.5493 | 99.9181 | L2S1 | 75.06 | 55.8174 | 0.7571 | 19.1537 | 6.5606 | 4.1495 | 7.0483 | 4.244 | 2.2694 | 99.834 | L1S1 | 250 | 57.5123 | 2.3992 | 18.6941 | 5.1322 | 4.0153 | 6.2464 | 4.825 | 1.1755 | 99.4474 | L3S1
[55 empty] | -1248.8 | 49.178 | 1.9889 | 14.0562 | 11.2888 | 6.7904 | 10.646 | 4.5217 | 1.5301 | 99.3893 | BS11&12B_L3_S3 | [11 empty] | -1717.1 | 50.887 | 1.9089 | 14.111 | 11.0883 | 8.1458 | 10.8335 | 2.9818 | 0.0437 | 98.8751 | BS17&18B_L1_S5 | -806.4 | 50.487 | 1.99 | 15.8048 | 11.3238 | 6.5864 | 9.1773 | 3.1388 | 1.4919 | 99.156 | BS19&20B_L1_S3 | 149.9272 | 55.6512 | 0.3189 | 20.1091 | 6.6391 | 3.3787 | 7.4935 | 4.8724 | 1.5371 | 100.0449 | L3S1 | 82 | 55.4982 | 0.7603 | 19.4541 | 6.5547 | 4.2026 | 6.9726 | 4.3577 | 2.1998 | 100.3063 | L3S1 | 260.01 | 57.5045 | 2.4055 | 18.6334 | 5.1901 | 4.0727 | 6.2868 | 4.8152 | 1.0918 | 99.2387 | L2S1
[88 empty] | -836.7 | 50.759 | 1.9956 | 15.6811 | 11.1619 | 6.7388 | 9.1106 | 3.0626 | 1.4906 | 98.806 | BS19&20B_L3_S3 | 150.9186 | 55.4117 | 0.3066 | 20.2915 | 6.6999 | 3.3996 | 7.4904 | 4.8691 | 1.5312 | 100.1923 | L1S1 | 85.02 | 55.2614 | 0.6979 | 19.5281 | 6.5612 | 4.2503 | 7.0366 | 4.336 | 2.3285 | 100.3494 | L2S1 | 270 | 57.5138 | 2.5124 | 18.636 | 5.075 | 4.0357 | 6.2955 | 4.8486 | 1.083 | 99.6065 | L1S1
[88 empty] | -846.4 | 50.5871 | 1.9382 | 15.6731 | 11.2919 | 6.6831 | 9.2399 | 3.0773 | 1.5094 | 99.0687 | BS19&20B_L1_S3 | 164.9172 | 55.343 | 0.2171 | 20.2955 | 6.766 | 3.3903 | 7.5773 | 4.9128 | 1.498 | 100.3614 | L3S1 | 90 | 55.7097 | 0.661 | 19.4089 | 6.529 | 4.1913 | 6.9138 | 4.2547 | 2.3316 | 99.7748 | L1S1 | 280 | 57.4381 | 2.5215 | 18.5416 | 5.1246 | 4.2206 | 6.2342 | 4.8336 | 1.0858 | 99.3629 | L3S1
[88 empty] | -876 | 50.7678 | 2.0488 | 15.7116 | 11.2931 | 6.5091 | 9.2004 | 3.0069 | 1.4624 | 98.6038 | BS19&20B_L2_S4 | 171.1877 | 55.0723 | 0.2837 | 20.4485 | 6.7097 | 3.479 | 7.601 | 4.9384 | 1.4674 | 100.4557 | L2S1 | 97.01 | 55.4174 | 0.6647 | 19.4086 | 6.5012 | 4.3199 | 7.0033 | 4.3745 | 2.3104 | 100.1227 | L3S1 | 290.03 | 57.3967 | 2.4216 | 18.8575 | 5.1088 | 4.103 | 6.2724 | 4.8529 | 0.9871 | 99.6239 | L2S1
[88 empty] | -876.7 | 50.4198 | 1.991 | 15.7916 | 11.304 | 6.719 | 9.1493 | 3.1129 | 1.5123 | 99.261 | BS19&20B_L3_S3 | 180.9186 | 55.1244 | 0.2324 | 20.3469 | 6.9001 | 3.3546 | 7.6393 | 4.9802 | 1.4221 | 100.4467 | L1S1 | 100 | 55.2062 | 0.5702 | 19.6555 | 6.6181 | 4.3254 | 6.9289 | 4.3712 | 2.3245 | 100.2463 | L2S1 | 300 | 57.3164 | 2.3501 | 18.875 | 5.2311 | 4.1782 | 6.1787 | 4.8587 | 1.0118 | 99.7822 | L1S1
[88 empty] | -886.4 | 50.6318 | 1.9184 | 15.7436 | 11.2941 | 6.6982 | 9.1498 | 3.0578 | 1.5062 | 99.0622 | BS19&20B_L1_S3 | 194.8772 | 55.6073 | 0.2441 | 20.1396 | 6.7503 | 3.2592 | 7.6037 | 4.9534 | 1.4424 | 99.725 | L3S1 | 105.02 | 55.1627 | 0.5174 | 19.6704 | 6.4921 | 4.4392 | 7.0432 | 4.38 | 2.295 | 100.2645 | L1S1 | 310.01 | 57.316 | 2.4657 | 18.9212 | 5.1613 | 4.0891 | 6.1678 | 4.9174 | 0.9615 | 99.7453 | L3S1
[88 empty] | -916.7 | 50.5451 | 1.9126 | 15.7466 | 11.4695 | 6.671 | 9.143 | 3.0098 | 1.5024 | 99.2997 | BS19&20B_L3_S3 | 201.1677 | 55.5486 | 0.274 | 20.2273 | 6.7074 | 3.299 | 7.5657 | 4.9331 | 1.4449 | 99.9313 | L2S1 | 112.02 | 55.7045 | 0.3654 | 19.4931 | 6.461 | 4.319 | 6.9661 | 4.3704 | 2.3205 | 99.6853 | L3S1 | 320.01 | 57.3198 | 2.4514 | 18.8124 | 5.1465 | 4.1885 | 6.2186 | 4.9627 | 0.9001 | 99.8597 | L2S1
[88 empty] | -926.4 | 50.7382 | 1.9557 | 15.597 | 11.3032 | 6.6619 | 9.2235 | 3.041 | 1.4796 | 99.097 | BS19&20B_L1_S3 | 210.9186 | 55.2905 | 0.2253 | 20.3073 | 6.6887 | 3.3832 | 7.6568 | 5.0784 | 1.3698 | 100.2446 | L1S1 | 115.07 | 55.1966 | 0.3978 | 19.9024 | 6.3402 | 4.3953 | 7.0659 | 4.3341 | 2.3677 | 100.1581 | L2S1 | 330 | 57.5733 | 2.4665 | 18.7062 | 5.1685 | 4.0845 | 6.1864 | 4.8846 | 0.93 | 99.4691 | L1S1
[88 empty] | -956 | 50.3973 | 2.0227 | 15.7005 | 11.3913 | 6.7781 | 9.1891 | 3.0408 | 1.4801 | 98.9379 | BS19&20B_L2_S4 | 224.9272 | 55.7127 | 0.2596 | 20.0364 | 6.5751 | 3.2995 | 7.6454 | 5.104 | 1.3673 | 99.8534 | L3S1 | 120 | 55.2356 | 0.3749 | 19.7022 | 6.3998 | 4.4509 | 7.0194 | 4.4072 | 2.41 | 100.3959 | L1S1 | 340.01 | 57.6321 | 2.4395 | 18.7254 | 5.0787 | 4.1472 | 6.2075 | 4.8581 | 0.9115 | 99.3887 | L3S1
[88 empty] | -956.7 | 50.4633 | 2.018 | 15.6895 | 11.3993 | 6.7396 | 9.1295 | 3.0849 | 1.4759 | 99.3825 | BS19&20B_L3_S3 | 231.1577 | 55.5552 | 0.2313 | 20.1732 | 6.7104 | 3.2936 | 7.5503 | 5.1334 | 1.3526 | 100.0638 | L2S1 | 127.02 | 55.303 | 0.297 | 19.7019 | 6.416 | 4.438 | 7.0849 | 4.3533 | 2.4059 | 100.2922 | L3S1 | 350.01 | 57.5786 | 2.5404 | 18.6527 | 5.0308 | 4.1956 | 6.2549 | 4.8618 | 0.8852 | 99.6189 | L2S1
[88 empty] | -966.4 | 50.6052 | 2.0034 | 15.7203 | 11.2633 | 6.7004 | 9.146 | 3.0727 | 1.4889 | 99.0784 | BS19&20B_L1_S3 | 240.9386 | 55.1731 | 0.2994 | 20.3465 | 6.7746 | 3.1386 | 7.6963 | 5.2187 | 1.3528 | 100.5206 | L1S1 | 130.03 | 55.4492 | 0.3187 | 19.7374 | 6.3573 | 4.4865 | 6.9507 | 4.3212 | 2.379 | 99.7867 | L2S1 | 360 | 57.647 | 2.4906 | 18.6792 | 5.0526 | 4.2212 | 6.2033 | 4.8943 | 0.8118 | 99.6555 | L1S1
[88 empty] | -996.7 | 50.4597 | 1.9634 | 15.7029 | 11.3701 | 6.6481 | 9.2354 | 3.1208 | 1.4997 | 99.2077 | BS19&20B_L3_S3 | 254.8972 | 55.5222 | 0.2803 | 20.3494 | 6.666 | 3.0433 | 7.7169 | 5.1121 | 1.3098 | 100.1415 | L3S1 | 135 | 55.5454 | 0.2612 | 19.6821 | 6.2918 | 4.4464 | 6.9156 | 4.4423 | 2.4152 | 99.8627 | L1S1 | 370 | 57.8101 | 2.4703 | 18.6533 | 5.0278 | 4.0519 | 6.1961 | 4.9357 | 0.8548 | 99.242 | L3S1
[88 empty] | -1036 | 50.5098 | 2.0297 | 15.8068 | 11.3565 | 6.671 | 9.1491 | 2.9941 | 1.483 | 99.0682 | BS19&20B_L2_S4 | 261.1677 | 55.3957 | 0.2757 | 20.2691 | 6.6281 | 3.1434 | 7.7869 | 5.2016 | 1.2995 | 100.394 | L2S1 | 142.01 | 55.0991 | 0.2233 | 19.7973 | 6.5123 | 4.5166 | 7.0392 | 4.3976 | 2.4146 | 100.4476 | L3S1 | 380.01 | 57.5872 | 2.3833 | 18.7492 | 5.1927 | 4.1833 | 6.1467 | 4.9527 | 0.8049 | 99.5842 | L2S1
[88 empty] | -1036.7 | 50.5519 | 1.9447 | 15.8414 | 11.2799 | 6.7196 | 9.1536 | 3.0501 | 1.4588 | 98.9637 | BS19&20B_L3_S3 | 270.9386 | 55.6569 | 0.2684 | 20.2273 | 6.5627 | 3.0948 | 7.6357 | 5.2893 | 1.2649 | 99.6205 | L1S1 | 145.05 | 55.3448 | 0.2424 | 19.6544 | 6.4754 | 4.5522 | 6.9637 | 4.3345 | 2.4326 | 99.9834 | L2S1 | 390 | 57.4138 | 2.4765 | 18.7504 | 5.1981 | 4.3141 | 6.2022 | 4.8367 | 0.8082 | 99.9576 | L1S1
[88 empty] | -1046.4 | 50.5574 | 1.971 | 15.7042 | 11.2695 | 6.696 | 9.2547 | 3.038 | 1.5092 | 99.1212 | BS19&20B_L1_S4 | 284.9572 | 55.0841 | 0.204 | 20.3385 | 6.869 | 3.1102 | 7.8005 | 5.3565 | 1.2372 | 100.6098 | L3S1 | 150 | 55.0531 | 0.198 | 19.9828 | 6.3926 | 4.6142 | 6.9497 | 4.4 | 2.4096 | 100.3399 | L1S1 | 400 | 57.7075 | 2.5014 | 18.7023 | 5.0721 | 4.1162 | 6.221 | 4.8974 | 0.7821 | 99.1961 | L3S1
[88 empty] | -1116 | 50.6367 | 2.0025 | 15.8241 | 11.2487 | 6.645 | 9.1451 | 3.0193 | 1.4787 | 99.1514 | BS19&20B_L2_S4 | 291.1577 | 55.4759 | 0.249 | 20.023 | 6.8516 | 3.0521 | 7.7915 | 5.3142 | 1.2427 | 99.9335 | L2S1 | 157 | 55.3101 | 0.1237 | 19.7896 | 6.4378 | 4.5485 | 6.9301 | 4.4116 | 2.4486 | 100.0725 | L3S1 | 410.01 | 57.3591 | 2.4693 | 18.9506 | 5.1007 | 4.225 | 6.2707 | 4.8914 | 0.7332 | 99.9253 | L2S1
[88 empty] | -1116.7 | 50.1469 | 2.0695 | 15.8792 | 11.3966 | 6.8179 | 9.1213 | 3.0705 | 1.498 | 99.4512 | BS19&20B_L3_S4 | 300.9186 | 55.4718 | 0.2533 | 20.0824 | 6.6764 | 3.1189 | 7.7609 | 5.4112 | 1.2251 | 100.0868 | L1S1 | 175 | 55.1967 | 0.1007 | 19.8495 | 6.3545 | 4.7387 | 6.9099 | 4.3856 | 2.4644 | 100.2131 | L2S1 | 420 | 57.6291 | 2.3805 | 18.6943 | 5.1581 | 4.195 | 6.1883 | 4.9987 | 0.756 | 99.8131 | L1S1
[88 empty] | -1126.4 | 50.3379 | 2.0748 | 15.8474 | 11.3977 | 6.6862 | 9.179 | 3.0148 | 1.4623 | 99.4111 | BS19&20B_L1_S4 | 314.9072 | 55.4746 | 0.2958 | 19.9822 | 6.8392 | 3.0542 | 7.8035 | 5.3591 | 1.1914 | 100.0211 | L3S1 | 180 | 55.179 | 0.1112 | 19.8408 | 6.3451 | 4.6481 | 6.8572 | 4.4584 | 2.5602 | 100.1249 | L1S1 | 430 | 57.5594 | 2.6214 | 18.6775 | 5.0463 | 4.2157 | 6.2284 | 4.9517 | 0.6996 | 99.7225 | L3S1
[88 empty] | -1196 | 50.6448 | 2.0824 | 15.6944 | 11.1988 | 6.6694 | 9.2023 | 3.0252 | 1.4829 | 99.0374 | BS19&20B_L2_S4 | 321.1577 | 55.4862 | 0.236 | 20.2441 | 6.6512 | 3.0034 | 7.7933 | 5.3873 | 1.1985 | 100.1093 | L2S1 | 187 | 55.2252 | 0.1501 | 19.7898 | 6.214 | 4.7474 | 6.8588 | 4.4704 | 2.5443 | 100.1711 | L3S1 | 440 | 57.8346 | 2.3989 | 18.8214 | 4.8955 | 4.2276 | 6.2102 | 4.921 | 0.6908 | 99.4468 | L2S1
[88 empty] | -1196.7 | 50.7265 | 1.9976 | 15.6326 | 11.2887 | 6.6593 | 9.1565 | 3.0423 | 1.4964 | 98.7408 | BS19&20B_L3_S4 | 330.9286 | 55.5693 | 0.2263 | 20.169 | 6.6414 | 3.0016 | 7.7746 | 5.4042 | 1.2136 | 99.9968 | L1S1 | 205.06 | 55.3627 | 0.1046 | 19.7432 | 6.3863 | 4.7016 | 6.7746 | 4.3912 | 2.5358 | 99.9871 | L2S1 | 450 | 57.2296 | 2.5101 | 18.8845 | 5.0566 | 4.3342 | 6.2342 | 5.0445 | 0.7063 | 100.2416 | L1S1
[88 empty] | -1206.4 | 50.3591 | 1.9999 | 15.9323 | 11.1223 | 6.7676 | 9.2612 | 3.0659 | 1.4918 | 99.3777 | BS19&20B_L1_S4 | 344.9672 | 55.473 | 0.2171 | 20.1767 | 6.7022 | 2.9971 | 7.7576 | 5.4334 | 1.2429 | 100.1913 | L3S1 | 210 | 55.1896 | 0.0816 | 19.8132 | 6.2214 | 4.7616 | 6.8997 | 4.489 | 2.5439 | 100.0269 | L1S1 | 460 | 57.714 | 2.4178 | 18.7264 | 5.0349 | 4.3301 | 6.163 | 4.9173 | 0.6965 | 99.5195 | L3S1
[88 empty] | -1276.7 | 50.6387 | 1.9898 | 15.8464 | 11.3016 | 6.6436 | 9.0932 | 3.0285 | 1.4584 | 99.0866 | BS19&20B_L3_S4 | 351.1677 | 55.203 | 0.3061 | 20.2 | 6.7551 | 2.9403 | 7.8755 | 5.5336 | 1.1864 | 100.4621 | L2S1 | 217.01 | 55.1017 | 0.0862 | 19.7576 | 6.2347 | 4.7604 | 6.922 | 4.5666 | 2.5708 | 100.3742 | L3S1 | 527.5 | 57.7067 | 2.4466 | 18.7844 | 5.0134 | 4.264 | 6.2127 | 4.9463 | 0.6259 | 99.489 | L2S1
[88 empty] | -1286.4 | 50.4941 | 2.034 | 15.8584 | 11.1375 | 6.7201 | 9.1785 | 3.0569 | 1.5205 | 99.2671 | BS19&20B_L1_S4 | 360.9186 | 55.5194 | 0.2365 | 20.2408 | 6.5793 | 3.0179 | 7.7957 | 5.4434 | 1.167 | 100.217 | L1S1 | 235 | 55.2625 | 0.0768 | 19.7493 | 6.1122 | 4.8094 | 6.8223 | 4.5282 | 2.6393 | 100.0642 | L2S1 | 537.5 | 57.4092 | 2.5078 | 18.9547 | 5.0853 | 4.3052 | 6.159 | 4.9519 | 0.6269 | 99.7535 | L1S1
[88 empty] | -1356.7 | 50.6357 | 2.0147 | 15.8796 | 11.1644 | 6.6313 | 9.1418 | 3.0384 | 1.4943 | 99.1213 | BS19&20B_L3_S4 | 374.9172 | 55.8157 | 0.2234 | 19.9625 | 6.6643 | 3.04 | 7.6849 | 5.4397 | 1.1695 | 99.5892 | L3S1 | 240 | 55.1844 | 0.0484 | 19.6843 | 6.234 | 4.8872 | 6.8367 | 4.4884 | 2.6366 | 100.145 | L1S1 | 547.5 | 57.1936 | 2.5979 | 18.9431 | 5.1749 | 4.2949 | 6.2066 | 4.9769 | 0.6121 | 99.9865 | L3S1
[88 empty] | -1366.4 | 50.7703 | 1.999 | 15.9239 | 11.1631 | 6.5741 | 9.119 | 2.9765 | 1.4743 | 99.2011 | BS19&20B_L1_S4 | 381.1577 | 55.3345 | 0.2689 | 20.1293 | 6.6602 | 3.0555 | 7.7974 | 5.5735 | 1.1807 | 100.3609 | L2S1 | 247 | 55.1205 | 0.0696 | 19.8607 | 6.0607 | 4.8379 | 6.8219 | 4.5699 | 2.6588 | 100.1318 | L3S1 | 615.01 | 57.7803 | 2.3518 | 18.8481 | 5.079 | 4.2796 | 6.1658 | 4.9289 | 0.5665 | 99.4657 | L2S1
[88 empty] | -1436.7 | 50.7987 | 1.9804 | 15.7901 | 11.2207 | 6.6279 | 9.0192 | 3.0387 | 1.5243 | 99.1069 | BS19&20B_L3_S4 | 390.9186 | 55.4522 | 0.2465 | 20.1126 | 6.6554 | 2.9938 | 7.8453 | 5.5243 | 1.1699 | 100.3274 | L1S1 | 265.01 | 55.0636 | 0.0841 | 19.7445 | 6.1115 | 4.9661 | 6.7423 | 4.5824 | 2.7055 | 100.1436 | L2S1 | 625 | 57.8919 | 2.2646 | 18.6822 | 5.0831 | 4.3517 | 6.1312 | 5.0068 | 0.5885 | 99.4604 | L1S1
[99 empty] | 404.8972 | 55.3522 | 0.2912 | 20.1499 | 6.6689 | 3.0259 | 7.8347 | 5.4892 | 1.188 | 100.2351 | L3S1 | 270 | 55.0366 | 0.0661 | 19.7335 | 6.1669 | 4.8724 | 6.8118 | 4.5824 | 2.7303 | 100.3034 | L1S1 | 635.01 | 57.4348 | 2.415 | 18.873 | 5.1866 | 4.3184 | 6.2422 | 4.977 | 0.553 | 99.8779 | L3S1
[99 empty] | 411.1577 | 55.5592 | 0.2036 | 20.0319 | 6.6088 | 3.0372 | 7.7621 | 5.6778 | 1.1194 | 99.9629 | L2S1 | 277 | 55.0165 | 0.0668 | 19.7657 | 6.1088 | 4.9693 | 6.7295 | 4.6516 | 2.6918 | 100.2664 | L3S1 | 702.5 | 57.6773 | 2.3355 | 18.8312 | 5.0939 | 4.3726 | 6.2121 | 4.9252 | 0.5522 | 99.6287 | L2S1
[99 empty] | 420.9186 | 55.637 | 0.1994 | 20.1494 | 6.5891 | 3.0144 | 7.7251 | 5.5634 | 1.1222 | 100.1218 | L1S1 | 295.04 | 55.1049 | 0.0671 | 19.7501 | 6.0146 | 4.963 | 6.7695 | 4.5664 | 2.7644 | 100.0331 | L2S1 | 712.5 | 57.9255 | 2.3229 | 18.7096 | 5.1246 | 4.2127 | 6.2203 | 4.923 | 0.5614 | 99.4695 | L1S1
[99 empty] | 434.9272 | 55.0268 | 0.2791 | 20.3075 | 6.7182 | 3.0708 | 7.7437 | 5.7032 | 1.1507 | 100.5758 | L3S1 | 300 | 55.1727 | 0.0961 | 19.7779 | 5.9723 | 5.0222 | 6.7683 | 4.4996 | 2.6909 | 100.13 | L1S1 | 722.5 | 57.4581 | 2.5279 | 18.7494 | 5.101 | 4.2906 | 6.2858 | 5.039 | 0.5482 | 99.6713 | L3S1
[99 empty] | 441.1877 | 55.6107 | 0.2252 | 20.179 | 6.5586 | 2.8754 | 7.7417 | 5.7252 | 1.0842 | 99.9191 | L2S1 | 307 | 55.0644 | 0.061 | 19.6768 | 6.0511 | 4.9693 | 6.811 | 4.6463 | 2.7201 | 100.1021 | L3S1 | 790.01 | 57.3147 | 2.5377 | 19.0052 | 5.113 | 4.3042 | 6.2338 | 4.9387 | 0.5527 | 99.8244 | L2S1
[99 empty] | 450.9186 | 55.2094 | 0.2528 | 20.1847 | 6.7025 | 2.9957 | 7.844 | 5.6837 | 1.1272 | 100.4475 | L1S1 | 325.01 | 55.0929 | 0.0509 | 19.5492 | 6.0569 | 5.0495 | 6.8073 | 4.6309 | 2.7624 | 100.1732 | L2S1 | 800 | 57.6474 | 2.4591 | 18.6072 | 5.183 | 4.3938 | 6.2427 | 4.8962 | 0.5706 | 99.5326 | L1S1
[99 empty] | 464.8972 | 55.3031 | 0.2709 | 20.2706 | 6.566 | 2.9546 | 7.8324 | 5.6672 | 1.1352 | 100.2909 | L3S1 | 330 | 55.1371 | 0.0647 | 19.659 | 6.0195 | 4.9636 | 6.6758 | 4.7197 | 2.7606 | 100.4013 | L1S1 | 810.01 | 57.4896 | 2.4706 | 18.8084 | 5.2338 | 4.3136 | 6.2294 | 4.9258 | 0.5288 | 99.6645 | L3S1
[99 empty] | 500.3477 | 55.2622 | 0.2373 | 20.1104 | 6.662 | 2.9986 | 7.8074 | 5.8234 | 1.0987 | 100.5097 | L2S1 | 337.01 | 54.8342 | 0.0699 | 19.8252 | 6.0132 | 4.9978 | 6.6943 | 4.7444 | 2.821 | 100.7009 | L3S1 | 877.51 | 57.6523 | 2.499 | 18.7329 | 5.1762 | 4.2511 | 6.2431 | 4.875 | 0.5704 | 99.2556 | L2S1
[99 empty] | 511.5686 | 55.526 | 0.2472 | 20.1247 | 6.6066 | 2.9089 | 7.6251 | 5.8327 | 1.1288 | 100.2785 | L1S1 | 355.02 | 55.2016 | 0.0932 | 19.5644 | 5.8994 | 5.1333 | 6.66 | 4.6627 | 2.7854 | 100.0326 | L2S1 | 887.5 | 57.6847 | 2.4398 | 18.7664 | 5.1543 | 4.3195 | 6.2525 | 4.8384 | 0.5444 | 99.4752 | L1S1
[99 empty] | 522.9372 | 55.4226 | 0.296 | 20.0697 | 6.5285 | 2.9393 | 7.7228 | 5.8918 | 1.1293 | 100.1556 | L3S1 | 360.01 | 54.99 | 0.0615 | 19.843 | 5.8149 | 4.9561 | 6.7919 | 4.6839 | 2.8587 | 100.5196 | L1S1 | 897.5 | 57.6924 | 2.3099 | 18.7906 | 5.0745 | 4.4054 | 6.2751 | 4.8882 | 0.5639 | 99.4749 | L3S1
[99 empty] | 559.5277 | 55.3433 | 0.2477 | 20.0442 | 6.6163 | 2.9486 | 7.7197 | 5.9775 | 1.1027 | 100.3951 | L2S1 | 367 | 55.0998 | 0.0564 | 19.6409 | 5.8424 | 5.0054 | 6.7795 | 4.7801 | 2.7955 | 100.0358 | L3S1 | 965.01 | 57.6201 | 2.4698 | 18.7872 | 5.1765 | 4.3767 | 6.1872 | 4.8294 | 0.5531 | 99.5911 | L2S1
[99 empty] | 572.2186 | 55.1308 | 0.2813 | 20.2767 | 6.6195 | 2.9209 | 7.7561 | 5.9588 | 1.0559 | 100.2842 | L1S1 | 385.01 | 54.9527 | 0.0983 | 19.6505 | 6.0047 | 4.9998 | 6.7416 | 4.7513 | 2.8011 | 100.099 | L2S1 | 975 | 57.4149 | 2.409 | 18.9354 | 5.1876 | 4.3914 | 6.2453 | 4.884 | 0.5324 | 99.6828 | L1S1
[99 empty] | 581.0272 | 55.8175 | 0.2202 | 19.8472 | 6.5653 | 2.8158 | 7.6709 | 5.9684 | 1.0947 | 99.9333 | L3S1 | 390.01 | 55.0679 | 0.0869 | 19.671 | 5.8597 | 5.0045 | 6.6729 | 4.7751 | 2.862 | 100.1907 | L1S1 | 985 | 57.4228 | 2.4755 | 18.8133 | 5.2066 | 4.3751 | 6.2925 | 4.8564 | 0.5578 | 99.8096 | L3S1
[99 empty] | 618.6877 | 55.4582 | 0.2373 | 20.0008 | 6.5403 | 2.9655 | 7.7092 | 6.0511 | 1.0376 | 100.1116 | L2S1 | 397.01 | 55.404 | 0.0662 | 19.4484 | 5.8005 | 5.0547 | 6.6606 | 4.7227 | 2.8429 | 99.9344 | L3S1 | 1052.51 | 57.3699 | 2.4567 | 18.8685 | 5.1467 | 4.4437 | 6.2622 | 4.8887 | 0.5636 | 99.5601 | L2S1
[99 empty] | 632.8686 | 55.1609 | 0.2314 | 20.1956 | 6.5754 | 2.9726 | 7.659 | 6.0933 | 1.1118 | 100.6235 | L1S1 | 415.02 | 54.7462 | 0.0559 | 19.9098 | 5.9136 | 5.0354 | 6.6472 | 4.8184 | 2.8735 | 100.6042 | L2S1 | 1062.5 | 57.5642 | 2.4221 | 18.6978 | 5.2053 | 4.4749 | 6.2774 | 4.8108 | 0.5475 | 99.4666 | L1S1
[99 empty] | 639.0772 | 55.4797 | 0.2283 | 20.0107 | 6.437 | 2.9732 | 7.7301 | 6.0402 | 1.1008 | 100.1516 | L3S1 | 420 | 54.899 | 0.0597 | 19.8313 | 5.8843 | 5.0751 | 6.6279 | 4.7525 | 2.8702 | 100.295 | L1S1 | 1072.5 | 57.4858 | 2.3852 | 18.8442 | 5.2145 | 4.4002 | 6.3147 | 4.8375 | 0.5179 | 99.3431 | L3S1
[99 empty] | 677.8677 | 55.5281 | 0.2871 | 19.936 | 6.4659 | 2.9966 | 7.6811 | 5.998 | 1.1072 | 100.0355 | L2S1 | 427 | 55.0422 | 0.1007 | 19.7421 | 5.8109 | 4.9526 | 6.6897 | 4.8146 | 2.8472 | 100.233 | L3S1 | 1140.02 | 57.0494 | 2.5486 | 18.9589 | 5.2741 | 4.4022 | 6.2649 | 4.9198 | 0.5821 | 100.1006 | L2S1
[99 empty] | 693.5086 | 55.605 | 0.2294 | 20.0211 | 6.487 | 2.7884 | 7.6062 | 6.1582 | 1.1047 | 99.9713 | L1S1 | 445 | 54.7969 | 0.0564 | 19.78 | 5.8932 | 4.977 | 6.7257 | 4.8131 | 2.9577 | 100.5466 | L2S1 | 1150 | 57.341 | 2.4118 | 18.9075 | 5.1755 | 4.3889 | 6.3223 | 4.8943 | 0.5587 | 99.5821 | L1S1
[99 empty] | 697.1172 | 55.4687 | 0.2415 | 19.9038 | 6.5092 | 2.9239 | 7.7515 | 6.0992 | 1.1022 | 100.0971 | L3S1 | 450 | 55.2566 | 0.0395 | 19.5448 | 5.7793 | 5.0308 | 6.6806 | 4.8283 | 2.8401 | 99.9722 | L1S1 | 1160 | 57.1316 | 2.4551 | 18.8736 | 5.2502 | 4.5009 | 6.3684 | 4.8533 | 0.5669 | 99.5873 | L3S1
[99 empty] | 737.0677 | 55.3179 | 0.2097 | 20.1926 | 6.5566 | 2.8971 | 7.6012 | 6.1555 | 1.0694 | 100.4198 | L2S1 | 457 | 55.2144 | 0.071 | 19.5677 | 5.7274 | 5.0558 | 6.6628 | 4.856 | 2.8449 | 99.9566 | L3S1 | 1227.51 | 57.4357 | 2.4522 | 18.7216 | 5.2633 | 4.4402 | 6.3208 | 4.8346 | 0.5316 | 99.3093 | L2S1
[99 empty] | 754.1586 | 55.4221 | 0.2664 | 20.19 | 6.3477 | 2.9408 | 7.6228 | 6.1403 | 1.0699 | 100.4917 | L1S1 | 510.96 | 54.7599 | 0.0942 | 19.7677 | 5.7741 | 5.1078 | 6.64 | 4.9136 | 2.9427 | 100.3538 | L2S1 | 1237.5 | 57.0065 | 2.4645 | 19.0216 | 5.3876 | 4.4775 | 6.3141 | 4.7987 | 0.5295 | 100.0784 | L1S1
[99 empty] | 755.1772 | 55.2591 | 0.2076 | 20.1779 | 6.5421 | 2.8492 | 7.7697 | 6.1 | 1.0944 | 100.3308 | L3S1 | 515.11 | 55.0058 | 0.0466 | 19.6237 | 5.8324 | 5.0497 | 6.6147 | 4.8686 | 2.9585 | 100.1688 | L1S1 | 1247.5 | 57.2354 | 2.5296 | 18.8218 | 5.2775 | 4.3793 | 6.3453 | 4.8484 | 0.5627 | 99.7328 | L3S1
[99 empty] | 796.2277 | 55.781 | 0.2286 | 19.9541 | 6.3698 | 2.8812 | 7.5666 | 6.1479 | 1.0708 | 99.8191 | L2S1 | 521.53 | 55.2089 | 0.0455 | 19.4184 | 5.726 | 5.0349 | 6.6561 | 4.9569 | 2.9533 | 99.6812 | L3S1 | 1315.01 | 57.1674 | 2.4769 | 18.8383 | 5.3022 | 4.5493 | 6.3492 | 4.7745 | 0.5422 | 99.5247 | L2S1
[99 empty] | 813.2572 | 55.1048 | 0.2593 | 20.3386 | 6.3896 | 2.8723 | 7.6928 | 6.221 | 1.1216 | 100.7002 | L3S1 | 576.9 | 55.0255 | 0.0675 | 19.492 | 5.7692 | 5.0145 | 6.6831 | 4.9501 | 2.9981 | 100.1525 | L2S1 | 1325 | 57.1337 | 2.4809 | 18.8844 | 5.3221 | 4.4779 | 6.3416 | 4.8175 | 0.5419 | 99.5777 | L1S1
[99 empty] | 814.8086 | 55.1715 | 0.2787 | 20.1395 | 6.5332 | 2.9364 | 7.5703 | 6.2587 | 1.1117 | 100.5767 | L1S1 | 580.21 | 54.7503 | 0.1111 | 19.77 | 5.7165 | 5.0108 | 6.5587 | 5.0897 | 2.9929 | 100.3486 | L1S1 | 1335.01 | 57.0313 | 2.6148 | 18.8048 | 5.4065 | 4.4998 | 6.2863 | 4.8343 | 0.5222 | 99.4542 | L3S1
[99 empty] | 855.3977 | 55.7885 | 0.2055 | 19.7579 | 6.2997 | 2.8956 | 7.6107 | 6.3318 | 1.1103 | 99.8311 | L2S1 | 586.05 | 55.0622 | 0.0969 | 19.5049 | 5.7212 | 5.045 | 6.6101 | 5.0269 | 2.9328 | 100.1087 | L3S1 | 1402.51 | 57.2894 | 2.5817 | 18.6233 | 5.407 | 4.4005 | 6.4161 | 4.7458 | 0.5362 | 99.3434 | L2S1
[99 empty] | 871.2972 | 55.4243 | 0.2607 | 19.95 | 6.3514 | 2.9243 | 7.6845 | 6.2967 | 1.1081 | 100.1037 | L3S1 | 642.85 | 55.1634 | 0.0455 | 19.5579 | 5.7159 | 4.975 | 6.5892 | 4.9846 | 2.9685 | 100.1652 | L2S1 | 1412.5 | 56.9383 | 2.5579 | 18.8158 | 5.4159 | 4.5721 | 6.3513 | 4.8141 | 0.5346 | 99.7543 | L1S1
[99 empty] | 875.4486 | 55.5796 | 0.2252 | 19.9386 | 6.385 | 2.8823 | 7.5548 | 6.3212 | 1.1133 | 100.0562 | L1S1 | 645.32 | 54.8383 | 0.0603 | 19.733 | 5.6083 | 5.1657 | 6.5295 | 5.0653 | 2.9996 | 100.4498 | L1S1 | 1422.5 | 57.0131 | 2.5012 | 18.9426 | 5.3111 | 4.4281 | 6.4199 | 4.8348 | 0.5492 | 99.6796 | L3S1
[99 empty] | 914.5777 | 55.1148 | 0.2368 | 20.2751 | 6.4422 | 2.8996 | 7.6017 | 6.3798 | 1.05 | 100.5172 | L2S1 | 650.58 | 55.1096 | 0.0613 | 19.6313 | 5.6065 | 4.9026 | 6.6495 | 5.0735 | 2.9657 | 99.9746 | L3S1 | 1490.01 | 57.1004 | 2.5096 | 18.8818 | 5.2892 | 4.4932 | 6.4059 | 4.7689 | 0.551 | 99.5418 | L2S1
[99 empty] | 929.3672 | 55.4534 | 0.2342 | 20.0245 | 6.2956 | 2.8793 | 7.6097 | 6.4029 | 1.1004 | 100.2819 | L3S1 | 708.79 | 55.1231 | 0.0659 | 19.5244 | 5.6204 | 4.875 | 6.6136 | 5.1619 | 3.0157 | 100.0311 | L2S1 | 1500 | 56.8758 | 2.3678 | 18.8922 | 5.4197 | 4.5067 | 6.5138 | 4.8751 | 0.5489 | 99.8609 | L1S1
[99 empty] | 936.0986 | 55.4215 | 0.2605 | 20.0799 | 6.3264 | 2.9107 | 7.5898 | 6.3385 | 1.0727 | 100.2857 | L1S1 | 710.42 | 54.9472 | 0.087 | 19.5184 | 5.6763 | 5.0066 | 6.5613 | 5.1589 | 3.0443 | 100.1216 | L1S1 | 1510 | 56.9568 | 2.4324 | 18.9406 | 5.5355 | 4.4949 | 6.3521 | 4.7695 | 0.5182 | 99.6721 | L3S1
[99 empty] | 973.7477 | 55.847 | 0.2106 | 19.7355 | 6.3652 | 2.8791 | 7.5619 | 6.3513 | 1.0494 | 99.7357 | L2S1 | 715.11 | 54.893 | 0.0597 | 19.5634 | 5.6454 | 5.0373 | 6.4916 | 5.2624 | 3.0472 | 100.2364 | L3S1
[99 empty] | 987.4172 | 55.0969 | 0.2931 | 20.1618 | 6.4623 | 2.9231 | 7.5653 | 6.4292 | 1.0683 | 100.5341 | L3S1 | 774.74 | 54.6579 | 0.0592 | 19.7915 | 5.674 | 4.8695 | 6.6254 | 5.2686 | 3.0539 | 100.5116 | L2S1
[99 empty] | 996.7486 | 55.4735 | 0.2593 | 20.1076 | 6.247 | 2.8934 | 7.5891 | 6.332 | 1.0981 | 100.3481 | L1S1 | 775.53 | 54.7047 | 0.0571 | 19.6791 | 5.6375 | 5.0523 | 6.607 | 5.2433 | 3.019 | 100.2478 | L1S1
[99 empty] | 1032.928 | 55.402 | 0.2998 | 20.0653 | 6.3712 | 2.8574 | 7.5884 | 6.3629 | 1.053 | 100.1603 | L2S1 | 779.63 | 54.7841 | 0.0715 | 19.6289 | 5.6437 | 4.9859 | 6.6421 | 5.2334 | 3.0104 | 100.4296 | L3S1
[99 empty] | 1045.477 | 55.263 | 0.249 | 20.0797 | 6.4398 | 2.9617 | 7.561 | 6.3408 | 1.105 | 100.4937 | L3S1 | 840.63 | 54.7607 | 0.063 | 19.5737 | 5.6917 | 5.0919 | 6.5082 | 5.2677 | 3.0431 | 100.4571 | L1S1
[99 empty] | 1057.399 | 55.5624 | 0.2258 | 19.9279 | 6.2823 | 2.9236 | 7.5248 | 6.451 | 1.1022 | 100.2176 | L1S1 | 840.69 | 55.0504 | 0.0451 | 19.54 | 5.5568 | 5.0653 | 6.5319 | 5.2206 | 2.9899 | 100.0616 | L2S1
[99 empty] | 1092.108 | 55.4572 | 0.2171 | 19.9513 | 6.4012 | 2.8661 | 7.5658 | 6.4488 | 1.0925 | 100.2217 | L2S1 | 844.16 | 54.9935 | 0.0943 | 19.5071 | 5.5502 | 4.9574 | 6.5852 | 5.3316 | 2.9807 | 100.2304 | L3S1
[99 empty] | 1103.547 | 55.1013 | 0.2632 | 20.2149 | 6.3392 | 2.8369 | 7.6533 | 6.4428 | 1.1484 | 100.5726 | L3S1 | 905.74 | 54.854 | 0.0782 | 19.42 | 5.5646 | 5.0804 | 6.6563 | 5.3119 | 3.0346 | 100.4073 | L1S1
[99 empty] | 1118.039 | 55.1991 | 0.2725 | 20.1491 | 6.4942 | 2.7369 | 7.6104 | 6.4643 | 1.0735 | 100.4853 | L1S1 | 906.64 | 54.6107 | 0.062 | 19.8388 | 5.605 | 4.9931 | 6.5314 | 5.3175 | 3.0415 | 100.4418 | L2S1
[99 empty] | 1151.288 | 55.6191 | 0.2217 | 19.8348 | 6.2485 | 2.8637 | 7.6211 | 6.5131 | 1.078 | 100.0839 | L2S1 | 908.69 | 54.8367 | 0.0816 | 19.6043 | 5.5853 | 4.9946 | 6.5472 | 5.3594 | 2.9909 | 100.1498 | L3S1
[99 empty] | 1161.607 | 55.3442 | 0.195 | 20.2177 | 6.2738 | 2.9266 | 7.4944 | 6.4422 | 1.1061 | 100.377 | L3S1 | 970.84 | 55.0437 | 0.075 | 19.5891 | 5.5209 | 4.9128 | 6.4633 | 5.3304 | 3.0648 | 100.1034 | L1S1
[99 empty] | 1178.689 | 55.8559 | 0.2181 | 19.7062 | 6.354 | 2.906 | 7.4357 | 6.4396 | 1.0845 | 99.6286 | L1S1 | 972.59 | 54.8972 | 0.0572 | 19.4187 | 5.6343 | 4.9282 | 6.5778 | 5.3851 | 3.1015 | 100.2048 | L2S1
[99 empty] | 1210.458 | 55.1185 | 0.2887 | 20.0308 | 6.6031 | 2.7951 | 7.5342 | 6.5253 | 1.1043 | 100.7626 | L2S1 | 973.21 | 55.0276 | 0.0575 | 19.4783 | 5.576 | 4.8851 | 6.6058 | 5.3669 | 3.0028 | 100.2235 | L3S1
[99 empty] | 1219.647 | 55.292 | 0.1981 | 20.0939 | 6.3948 | 2.9248 | 7.59 | 6.4099 | 1.0965 | 100.3775 | L3S1 | 1035.95 | 54.8721 | 0.0765 | 19.4748 | 5.585 | 4.9138 | 6.5754 | 5.4473 | 3.0551 | 100.375 | L1S1
[99 empty] | 1239.339 | 55.4335 | 0.25 | 20.1567 | 6.193 | 2.9564 | 7.4909 | 6.4169 | 1.1026 | 100.2783 | L1S1 | 1037.74 | 54.7627 | 0.0527 | 19.6241 | 5.6559 | 5.0105 | 6.509 | 5.3589 | 3.0262 | 100.4027 | L3S1
[99 empty] | 1269.628 | 55.6559 | 0.2417 | 19.9195 | 6.2313 | 2.8325 | 7.6571 | 6.3677 | 1.0943 | 99.8061 | L2S1 | 1038.53 | 54.8731 | 0.108 | 19.5537 | 5.58 | 5.0112 | 6.5663 | 5.3393 | 2.9684 | 100.1052 | L2S1
[99 empty] | 1277.727 | 55.2649 | 0.2293 | 20.0854 | 6.3684 | 2.9444 | 7.592 | 6.3815 | 1.1341 | 100.215 | L3S1 | 1101.05 | 54.8699 | 0.0484 | 19.5387 | 5.7095 | 4.9209 | 6.5642 | 5.3278 | 3.0206 | 100.204 | L1S1
[99 empty] | 1299.979 | 55.4825 | 0.2872 | 20.0108 | 6.1699 | 2.9571 | 7.5728 | 6.4349 | 1.0848 | 100.2589 | L1S1 | 1102.27 | 55.0377 | 0.0848 | 19.4944 | 5.568 | 4.8886 | 6.4622 | 5.4468 | 3.0175 | 100.1225 | L3S1
[99 empty] | 1328.808 | 55.4178 | 0.2188 | 19.8639 | 6.3648 | 2.8909 | 7.641 | 6.4675 | 1.1353 | 100.3965 | L2S1 | 1104.48 | 54.8183 | 0.0542 | 19.546 | 5.586 | 4.9725 | 6.498 | 5.4493 | 3.0757 | 100.4136 | L2S1
[99 empty] | 1335.767 | 54.982 | 0.1851 | 20.3354 | 6.4591 | 2.8615 | 7.5308 | 6.5153 | 1.1308 | 100.6216 | L3S1 | 1166.16 | 55.1337 | 0.0401 | 19.3821 | 5.5123 | 4.9628 | 6.5158 | 5.4511 | 3.0021 | 100.1591 | L1S1
[99 empty] | 1360.629 | 55.2613 | 0.2096 | 19.9158 | 6.5315 | 2.9121 | 7.562 | 6.5081 | 1.0996 | 100.3203 | L1S1 | 1166.79 | 54.7193 | 0.0726 | 19.6325 | 5.5356 | 4.8863 | 6.5786 | 5.5102 | 3.0649 | 100.4354 | L3S1
[99 empty] | 1387.988 | 55.4185 | 0.2343 | 20.0101 | 6.2449 | 2.8863 | 7.6411 | 6.4627 | 1.1021 | 100.1376 | L2S1 | 1170.42 | 54.7922 | 0.0623 | 19.4175 | 5.6111 | 5.0125 | 6.5534 | 5.4698 | 3.0812 | 100.3302 | L2S1
[99 empty] | 1393.817 | 55.2579 | 0.2544 | 20.0724 | 6.2857 | 2.9669 | 7.6306 | 6.4265 | 1.1056 | 100.3496 | L3S1 | 1231.26 | 54.7956 | 0.059 | 19.5849 | 5.5936 | 4.9175 | 6.4824 | 5.5116 | 3.0554 | 100.3648 | L1S1
[99 empty] | 1421.269 | 55.5517 | 0.2425 | 19.9101 | 6.2979 | 2.9095 | 7.5982 | 6.4076 | 1.0825 | 100.0039 | L1S1 | 1231.32 | 54.8461 | 0.0703 | 19.5267 | 5.6081 | 4.8835 | 6.5353 | 5.4897 | 3.0403 | 100.3349 | L3S1
[99 empty] | 1447.158 | 55.1213 | 0.2481 | 20.0769 | 6.4029 | 2.9688 | 7.5616 | 6.5277 | 1.0927 | 100.4447 | L2S1 | 1236.38 | 54.9293 | 0.0565 | 19.4834 | 5.5252 | 4.9547 | 6.4786 | 5.5403 | 3.032 | 100.2767 | L2S1
[99 empty] | 1451.877 | 55.5831 | 0.2403 | 19.8903 | 6.2099 | 2.9651 | 7.5772 | 6.4477 | 1.0864 | 100.0906 | L3S1 | 1295.84 | 54.8845 | 0.0749 | 19.6105 | 5.6277 | 4.839 | 6.51 | 5.4431 | 3.0103 | 100.2725 | L3S1
[99 empty] | 1481.919 | 55.6001 | 0.2053 | 19.8832 | 6.29 | 2.8762 | 7.5622 | 6.4719 | 1.1111 | 99.8248 | L1S1 | 1296.37 | 54.8022 | 0.055 | 19.6522 | 5.5295 | 5.0095 | 6.3936 | 5.48 | 3.078 | 100.4462 | L1S1
[110 empty] | 1302.32 | 54.9036 | 0.074 | 19.4392 | 5.4992 | 4.9456 | 6.491 | 5.5815 | 3.0659 | 100.4645 | L2S1
[110 empty] | 1360.37 | 55.2577 | 0.053 | 19.2316 | 5.5402 | 4.8652 | 6.5698 | 5.4595 | 3.023 | 99.9247 | L3S1
[110 empty] | 1361.48 | 54.7997 | 0.07 | 19.5825 | 5.5301 | 4.9583 | 6.4624 | 5.5461 | 3.0509 | 100.5529 | L1S1
[110 empty] | 1368.27 | 54.9264 | 0.0517 | 19.6045 | 5.5119 | 4.8788 | 6.57 | 5.404 | 3.0527 | 100.3068 | L2S1
[110 empty] | 1424.9 | 54.7449 | 0.0607 | 19.6987 | 5.5085 | 4.9083 | 6.5004 | 5.546 | 3.0325 | 100.1075 | L3S1
[110 empty] | 1426.58 | 54.5273 | 0.0699 | 19.7075 | 5.6368 | 4.9614 | 6.4603 | 5.5956 | 3.0412 | 100.5498 | L1S1
[110 empty] | 1434.21 | 55.0643 | 0.1106 | 19.303 | 5.5639 | 4.9613 | 6.4341 | 5.4975 | 3.0653 | 100.0888 | L2S1
[110 empty] | 1489.42 | 54.7664 | 0.0731 | 19.535 | 5.6068 | 4.9382 | 6.5224 | 5.5614 | 2.9967 | 100.3748 | L3S1
[110 empty] | 1491.69 | 54.7172 | 0.0888 | 19.6498 | 5.657 | 4.8854 | 6.5542 | 5.4792 | 2.9684 | 100.2274 | L1S1
[110 empty] | 1500.16 | 54.8498 | 0.0707 | 19.5075 | 5.5672 | 4.9656 | 6.4735 | 5.49 | 3.0757 | 100.3029 | L2S1
[110 empty] | 1553.95 | 54.6112 | 0.0868 | 19.544 | 5.6028 | 5.0624 | 6.5623 | 5.5095 | 3.021 | 100.2666 | L3S1
[110 empty] | 1556.79 | 54.5058 | 0.074 | 19.6783 | 5.6003 | 4.9406 | 6.5159 | 5.6262 | 3.0589 | 100.5834 | L1S1
[110 empty] | 1566.12 | 54.8979 | 0.1237 | 19.6393 | 5.5608 | 4.9102 | 6.371 | 5.4679 | 3.0292 | 100.2667 | L2S1
[110 empty] | 1618.47 | 54.7057 | 0.0753 | 19.4797 | 5.6099 | 4.9891 | 6.5451 | 5.5077 | 3.0875 | 100.3638 | L3S1
[110 empty] | 1621.9 | 55.022 | 0.0675 | 19.5283 | 5.5395 | 4.8099 | 6.5398 | 5.51 | 2.983 | 100.1178 | L1S1
[110 empty] | 1632.05 | 54.9846 | 0.059 | 19.5465 | 5.5648 | 4.8183 | 6.4562 | 5.5262 | 3.0444 | 100.0459 | L2S1
[110 empty] | 1683 | 54.9843 | 0.0756 | 19.4441 | 5.5396 | 4.9138 | 6.5344 | 5.4773 | 3.0309 | 99.9343 | L3S1
[110 empty] | 1687 | 54.5931 | 0.0361 | 19.9009 | 5.4364 | 4.9475 | 6.4683 | 5.5355 | 3.0822 | 100.4053 | L1S1
[110 empty] | 1698 | 54.8528 | 0.04 | 19.7737 | 5.441 | 4.9537 | 6.4581 | 5.4403 | 3.0404 | 100.4348 | L2S1